## Folha1
E175 | 1070521 | LongarinaLS | SparboomSF | Aquecimento(s) do molde ligado(s) (molde de pré-cura) / | Mould heating switched on (pre-curing mould) | __________h ______________________________________
E175 | 1070521 | LongarinaLS | SparboomSF | Temperatura de compensação das fibras de carbono asseguradas de acordo com a instrução eOI-03 / | Temperature compensation of the CFRP non-woven fabric ensured according to eOI-03 __________________
E175 | 1070521 | LongarinaLS | SparboomSF | Longarina fabricada conforme DC / | Spar boom manufactured in accordance with the DC | D02903805- _________________________________
E175 | 1070521 | LongarinaLS | SparboomSF | Nº de série do blank das fibras / | Series No. of the non-woven fabric blank – no. | _________________________________________________
E175 | 1070521 | LongarinaLS | SparboomSF | Placas de material de núcleo aplicadas conforme DC / | Core material plates applied in accordance with the DC ____________________________________________
E175 | 1070521 | LongarinaLS | SparboomSF | Data da entrega/Nº do lote do kit de material de núcleo / | Delivery date/Batch No. of the core material kit | _______________/ _________________________________
E175 | 1070521 | LongarinaLS | SparboomSF | Etiqueta de identificação em R68000 colocada no centro / | Component lable on R68000 placed in the centre _________________________________________________
E175 | 1070521 | LongarinaLS | SparboomSF | Amostras para o teste de cinzas colocada no R21000 e R63000 ao centro / | Sample for determination of fiber mass content placed on R21000 and R63000 in the center _______________
E175 | 1070521 | LongarinaLS | SparboomSF | Dados de processo preenchidos completamente, DF-175-rr DadosDeInfusão-InfusionData / | Process data completely filled in the protocol DF-175-rr -InfusionData _________________________________
E175 | 1070521 | LongarinaLS | SparboomSF | Bordas da longarina rebarbadas / | Spar boom rims deburred ___________________________________________________________________
E175 | 1070521 | LongarinaLS | SparboomSF | Mensagem de confirmação SAP enviada / | SAP confirmation sent ______________________________________________________________________
E175 | 1070659 | Pré-forma segmento 3 Nº | Preform segment 3 No | Aquecimento(s) do molde ligado(s) (molde de pré-cura) / | Mould heating switched on (pre-curing mould) | __________h ______________________________________
E175 | 1070659 | Pré-forma segmento 3 Nº | Preform segment 3 No | Etiqueta de identificação na lado oposto à superfície de colagem / | Component label placed on opposite side to the gluing surface ______________________________________
E175 | 1070659 | Pré-forma segmento 3 Nº | Preform segment 3 No | Camadas da pré-forma segmento 3 aplicadas conforme DC / | Preform segment 3 lay-up applied in accordance with the DC | D02891961-
E175 | 1070659 | Pré-forma segmento 3 Nº | Preform segment 3 No | Nº de série do blank das fibras / | Series No. of the non-woven fabric blank – no. | _________________________________________________
E175 | 1070659 | Pré-forma segmento 3 Nº | Preform segment 3 No | Sistema de vácuo completo e controle da vedação efetuado / | Vacuum system complete and checks carried out on the sealing _____________________________________
E175 | 1070659 | Pré-forma segmento 3 Nº | Preform segment 3 No | Temperatura da resina / | Temperature of the resin | __________°C
E175 | 1070659 | Pré-forma segmento 3 Nº | Preform segment 3 No | Infusão Início | Infusion Start | _______h;
E175 | 1070659 | Pré-forma segmento 3 Nº | Preform segment 3 No | Infusão Fim | Infusion End | _______h;
E175 | 1070659 | Pré-forma segmento 3 Nº | Preform segment 3 No | Quantidade de resina | Amount of resin _______l | _______l
E175 | 1070659 | Pré-forma segmento 3 Nº | Preform segment 3 No | Processo de cura Início | Curing process Start
E175 | 1070659 | Pré-forma segmento 3 Nº | Preform segment 3 No | Processo de cura Fim | Curing process End
E175 | 1070659 | Pré-forma segmento 3 Nº | Preform segment 3 No | Rebarbar as arestas do componente / | Deburring of component edges _______________________________________________________________
E175 | 1070659 | Pré-forma segmento 3 Nº | Preform segment 3 No | Mensagem de confirmação SAP enviada / | SAP confirmation sent ______________________________________________________________________
E175 | 1070660 | Pré-forma segmento 1 Nº | Preform segment 1 No | Aquecimento(s) do molde ligado(s) (molde de pré-cura) | Mould heating switched on (pre-curing mould) | __________h _____________________________________
E175 | 1070660 | Pré-forma segmento 1 Nº | Preform segment 1 No | Etiqueta de identificação na lado oposto à superfície de colagem | Component label placed on opposite side to the gluing surface | ______________________________________
E175 | 1070660 | Pré-forma segmento 1 Nº | Preform segment 1 No | Camadas da pré-forma segmento 1 aplicadas conforme DC | Preform segment 1 lay-up applied in accordance with the DC | D02883187- __________________________
E175 | 1070660 | Pré-forma segmento 1 Nº | Preform segment 1 No | Nº de série do blank das fibras | Series No. of the non-woven fabric blank – no. | ________________________________________________
E175 | 1070660 | Pré-forma segmento 1 Nº | Preform segment 1 No | Sistema de vácuo completo e controle da vedação efetuado | Vacuum system complete and checks carried out on the sealing | _____________________________________
E175 | 1070660 | Pré-forma segmento 1 Nº | Preform segment 1 No | Temperatura da resina | Temperature of the resin | __________°C ______________________________________________________
E175 | 1070660 | Pré-forma segmento 1 Nº | Preform segment 1 No | Infusão Início | Infusion Start | _______h
E175 | 1070660 | Pré-forma segmento 1 Nº | Preform segment 1 No | Infusão Fim | Infusion End | _______h;
E175 | 1070660 | Pré-forma segmento 1 Nº | Preform segment 1 No | Quantidade de resina | Amount of resin | _______l
E175 | 1070660 | Pré-forma segmento 1 Nº | Preform segment 1 No | Processo de cura Início | Curing process Start | _______h
E175 | 1070660 | Pré-forma segmento 1 Nº | Preform segment 1 No | Processo de cura Fim | Curing process End | _______h________________________________________________
E175 | 1070660 | Pré-forma segmento 1 Nº | Preform segment 1 No | Rebarbar as arestas do componente | Deburring of component edges | ______________________________________________________________
E175 | 1070660 | Pré-forma segmento 1 Nº | Preform segment 1 No | Mensagem de confirmação SAP enviada | SAP confirmation sent | _____________________________________________________________________
E175 | 1071389 | Longarina (lado da pressão) Nº | Spar boom (pressure face) No | Aquecimento(s) do molde ligado(s) (molde de pré-cura) | Mould heating switched on (pre-curing mould) | __________h ______________________________________
E175 | 1071389 | Longarina (lado da pressão) Nº | Spar boom (pressure face) No | Temperatura de compensação das fibras de carbono asseguradas de acordo com a instrução eOI-03 | Temperature compensation of the CFRP non-woven fabric ensured according to eOI-03 | __________________
E175 | 1071389 | Longarina (lado da pressão) Nº | Spar boom (pressure face) No | Longarina fabricada conforme DC | Spar boom manufactured in accordance with the DC | D02901774- _________________________________
E175 | 1071389 | Longarina (lado da pressão) Nº | Spar boom (pressure face) No | Nº de série do blank das fibras | Series No. of the non-woven fabric blank – no. | _________________________________________________
E175 | 1071389 | Longarina (lado da pressão) Nº | Spar boom (pressure face) No | Placas de material de núcleo aplicadas conforme DC | Core material plates applied in accordance with the DC | ____________________________________________
E175 | 1071389 | Longarina (lado da pressão) Nº | Spar boom (pressure face) No | Data da entrega/Nº do lote do kit de material de núcleo | Delivery date/Batch No. of the core material kit
E175 | 1071389 | Longarina (lado da pressão) Nº | Spar boom (pressure face) No | Etiqueta de identificação em R68000 colocada no centro | Component lable on R68000 placed in the centre | _________________________________________________
E175 | 1071389 | Longarina (lado da pressão) Nº | Spar boom (pressure face) No | Amostras para o teste de cinzas colocada no R21000 e R63000 ao centro | Sample for determination of fiber mass content placed on R21000 and R63000 in the center | ______________
E175 | 1071389 | Longarina (lado da pressão) Nº | Spar boom (pressure face) No | Dados de processo preenchidos completamente, DF-175-91 DadosDeInfusão-InfusionData | Process data completely filled in the protocol MR-175-91 DadosDeInfusão-InfusionData | ___________________
E175 | 1071389 | Longarina (lado da pressão) Nº | Spar boom (pressure face) No | Bordas da longarina rebarbadas | Spar boom rims deburred | __________________________________________________________________
E175 | 1071389 | Longarina (lado da pressão) Nº | Spar boom (pressure face) No | Mensagem de confirmação SAP enviada | SAP confirmation sent | _____________________________________________________________________
E175 | 1071929 | Cobertura do bordo de ataque Nº | Leading edge cover No | Aquecimento(s) do molde ligado(s) (molde de pré-cura) | Mould heating switched on (pre-curing mould) | _________h ______________________________________
E175 | 1071929 | Cobertura do bordo de ataque Nº | Leading edge cover No | Cobertura fabricada conforme DC | Leading edge cover manufactured in accordance with the DC | D02894339- __________________________
E175 | 1071929 | Cobertura do bordo de ataque Nº | Leading edge cover No | Nº de série do blank das fibras | Series No. of the non-woven fabric blank – no. | _________________________________________________
E175 | 1071929 | Cobertura do bordo de ataque Nº | Leading edge cover No | Etiqueta de identificação em R68000 colocada no centro | Component label on R68000 placed in the centre | _________________________________________________
E175 | 1071929 | Cobertura do bordo de ataque Nº | Leading edge cover No | Amostra para o teste de cinzas colocada no R72000 ao centro | Sample for ashing test placed on R72000 in the center | _____________________________________________
E175 | 1071929 | Cobertura do bordo de ataque Nº | Leading edge cover No | Sistema de vácuo completo e controle da vedação efetuado | Vacuum system complete and checks carried out on the sealing | _____________________________________
E175 | 1071929 | Cobertura do bordo de ataque Nº | Leading edge cover No | Temperatura da resina | Temperature of the resin | __________°C ______________________________________________________
E175 | 1071929 | Cobertura do bordo de ataque Nº | Leading edge cover No | Infusão Início | Infusion Start | _______h
E175 | 1071929 | Cobertura do bordo de ataque Nº | Leading edge cover No | Infusão Fim | Infusion End | _______h
E175 | 1071929 | Cobertura do bordo de ataque Nº | Leading edge cover No | Quantidade de resina | Amount of resin | _______l ______
E175 | 1071929 | Cobertura do bordo de ataque Nº | Leading edge cover No | Processo de cura Início | Curing process Start | _______h
E175 | 1071929 | Cobertura do bordo de ataque Nº | Leading edge cover No | Processo de cura Fim | Curing process End | _______h _______________________________________________
E175 | 1071929 | Cobertura do bordo de ataque Nº | Leading edge cover No | Bordas da cobertura do bordo de ataque rebarbadas | Leading edge cover rims deburred | _____________________________________________________________
E175 | 1071929 | Cobertura do bordo de ataque Nº | Leading edge cover No | Mensagem de confirmação SAP enviada | SAP confirmation sent | _____________________________________________________________________
E175 | 1072100 | Trailing edge reinforcement insert SF (TE-UD) Nº | Trailing edge reinforcement insert SF No | Aquecimento(s) do molde ligado(s) (molde de pré-cura) | Mould heating switched on (pre-curing mould) | __________h ______________________________________
E175 | 1072100 | Trailing edge reinforcement insert SF (TE-UD) Nº | Trailing edge reinforcement insert SF No | Reinforcement insert (TE-UD) conforme DC | Reinforcement insert manufactured in accordance with the DC | D02900460- __________________________
E175 | 1072100 | Trailing edge reinforcement insert SF (TE-UD) Nº | Trailing edge reinforcement insert SF No | Nº de série do blank das fibras | Series No. of the non-woven fabric blank – no. | _________________________________________________
E175 | 1072100 | Trailing edge reinforcement insert SF (TE-UD) Nº | Trailing edge reinforcement insert SF No | Etiqueta de identificação em R5000 colocada no centro | Component lable on R5000 placed in the centre | __________________________________________________
E175 | 1072100 | Trailing edge reinforcement insert SF (TE-UD) Nº | Trailing edge reinforcement insert SF No | Amostra para o teste de cinzas colocada no R7600 ao centro | Sample for ashing test placed on R7600 in the center | ______________________________________________
E175 | 1072100 | Trailing edge reinforcement insert SF (TE-UD) Nº | Trailing edge reinforcement insert SF No | Sistema de vácuo completo e controle da vedação efetuado | Vacuum system complete and checks carried out on the sealing | _____________________________________
E175 | 1072100 | Trailing edge reinforcement insert SF (TE-UD) Nº | Trailing edge reinforcement insert SF No | Verificação pelo chefe de equipe quanto a construção sem defeitos antes da infusão do componente | Construction checked by the foreman to make sure it's free of defects before infusion of the componente | _____
E175 | 1072100 | Trailing edge reinforcement insert SF (TE-UD) Nº | Trailing edge reinforcement insert SF No | Temperatura da resina | Temperature of the resin | __________°C ______________________________________________________
E175 | 1072100 | Trailing edge reinforcement insert SF (TE-UD) Nº | Trailing edge reinforcement insert SF No | Infusão Início | Infusion Start | _______h
E175 | 1072100 | Trailing edge reinforcement insert SF (TE-UD) Nº | Trailing edge reinforcement insert SF No | Infusão Fim | Infusion End | _______h;
E175 | 1072100 | Trailing edge reinforcement insert SF (TE-UD) Nº | Trailing edge reinforcement insert SF No | Quantidade de resina | Amount of resin | _______l ______
E175 | 1072100 | Trailing edge reinforcement insert SF (TE-UD) Nº | Trailing edge reinforcement insert SF No | Processo de cura Início | Curing process Start | _______h
E175 | 1072100 | Trailing edge reinforcement insert SF (TE-UD) Nº | Trailing edge reinforcement insert SF No | Processo de cura Fim | Curing process End | _______h _______________________________________________
E175 | 1072100 | Trailing edge reinforcement insert SF (TE-UD) Nº | Trailing edge reinforcement insert SF No | Reinforcement insert (TE-UD) rebarbadas | Reinforcement insert rims deburred | ____________________________________________________________
E175 | 1072100 | Trailing edge reinforcement insert SF (TE-UD) Nº | Trailing edge reinforcement insert SF No | Mensagem de confirmação SAP enviada | SAP confirmation sent | _____________________________________________________________________
E175 | 1072101 | Trailing edge reinforcement insert (TE-UD) LP Nº | Trailing edge reinforcement insert PF | Aquecimento(s) do molde ligado(s) (molde de pré-cura) | Mould heating switched on (pre-curing mould) | __________h ______________________________________
E175 | 1072101 | Trailing edge reinforcement insert (TE-UD) LP Nº | Trailing edge reinforcement insert PF | Reinforcement insert (TE-UD) conforme DC | Reinforcement insert manufactured in accordance with the DC | D02898667- __________________________
E175 | 1072101 | Trailing edge reinforcement insert (TE-UD) LP Nº | Trailing edge reinforcement insert PF | Nº de série do blank das fibras | Series No. of the non-woven fabric blank – no. | _____________________________________________
E175 | 1072101 | Trailing edge reinforcement insert (TE-UD) LP Nº | Trailing edge reinforcement insert PF | Etiqueta de identificação em R4000 colocada no centro | Component lable on R4000 placed in the centre | __________________________________________________
E175 | 1072101 | Trailing edge reinforcement insert (TE-UD) LP Nº | Trailing edge reinforcement insert PF | Amostra para o teste de cinzas colocada no R7600 ao centro | Sample for ashing test placed on R7600 in the center | ______________________________________________
E175 | 1072101 | Trailing edge reinforcement insert (TE-UD) LP Nº | Trailing edge reinforcement insert PF | Sistema de vácuo completo e controle da vedação efetuado | Vacuum system complete and checks carried out on the sealing | _____________________________________
E175 | 1072101 | Trailing edge reinforcement insert (TE-UD) LP Nº | Trailing edge reinforcement insert PF | Verificação pelo chefe de equipe quanto a construção sem defeitos antes da infusão do componente | Construction checked by the foreman to make sure it's free of defects before infusion of the componente | _____
E175 | 1072101 | Trailing edge reinforcement insert (TE-UD) LP Nº | Trailing edge reinforcement insert PF | Temperatura da resina | Temperature of the resin | __________°C _____________________________________________________
E175 | 1072101 | Trailing edge reinforcement insert (TE-UD) LP Nº | Trailing edge reinforcement insert PF | Infusão Início | Infusion Start | _______h
E175 | 1072101 | Trailing edge reinforcement insert (TE-UD) LP Nº | Trailing edge reinforcement insert PF | Infusão Fim | Infusion End | _______h;
E175 | 1072101 | Trailing edge reinforcement insert (TE-UD) LP Nº | Trailing edge reinforcement insert PF | Quantidade de resina | Amount of resin | _______l ______
E175 | 1072101 | Trailing edge reinforcement insert (TE-UD) LP Nº | Trailing edge reinforcement insert PF | Processo de cura Início | Curing process Start | _______h
E175 | 1072101 | Trailing edge reinforcement insert (TE-UD) LP Nº | Trailing edge reinforcement insert PF | Processo de cura Fim | Curing process End | _______h ________________________________________________
E175 | 1072101 | Trailing edge reinforcement insert (TE-UD) LP Nº | Trailing edge reinforcement insert PF | Reinforcement insert (TE-UD) rebarbadas | Reinforcement insert rims deburred | ____________________________________________________________
E175 | 1072101 | Trailing edge reinforcement insert (TE-UD) LP Nº | Trailing edge reinforcement insert PF | Mensagem de confirmação SAP enviada | SAP confirmation sent | _____________________________________________________________________
E175 | 1072519 | Alma do BF1 (bordo do fuga) Nº | Web TE1 (trailing edge) | Aquecimento(s) do molde ligado(s) (molde de pré-cura) | Mould heating switched on (pre-curing mould) | __________h ______________________________________
E175 | 1072519 | Alma do BF1 (bordo do fuga) Nº | Web TE1 (trailing edge) | Laminados da borda para colagem (LS e LP) aplicados conforme DC | Rim laminations for gluing (SF and PF) applied in accordance with the DC | D02893711- ________________
E175 | 1072519 | Alma do BF1 (bordo do fuga) Nº | Web TE1 (trailing edge) | Nº de série do blank das fibras | Series No. of the non-woven fabric blank – no. | _________________________________________________
E175 | 1072519 | Alma do BF1 (bordo do fuga) Nº | Web TE1 (trailing edge) | Segmentos de material de núcleo colocados conforme plano de aplicação | Foam segments installed in accordance with the lay-up plan | ________________________________________
E175 | 1072519 | Alma do BF1 (bordo do fuga) Nº | Web TE1 (trailing edge) | Data da entrega/Nº do lote do kit de material de nucleo | Delivery date/Batch No. of the foam kit
E175 | 1072519 | Alma do BF1 (bordo do fuga) Nº | Web TE1 (trailing edge) | Etiqueta de identificação em R5500 colocada no centro | Component lable on R5500 placed in the centre | __________________________________________________
E175 | 1072519 | Alma do BF1 (bordo do fuga) Nº | Web TE1 (trailing edge) | Amostra para o teste de cinzas colocada no R24000 ao centro | Sample for ashing test placed on R24000 in the center | _____________________________________________
E175 | 1072519 | Alma do BF1 (bordo do fuga) Nº | Web TE1 (trailing edge) | Sistema de vácuo completo e controle da vedação efetuado | Vacuum system complete and checks carried out on the sealing | _____________________________________
E175 | 1072519 | Alma do BF1 (bordo do fuga) Nº | Web TE1 (trailing edge) | Verificação pelo chefe de equipe quanto a construção sem defeitos antes da infusão do componente | Construction checked by the foreman to make sure it's free of defects before infusion of the componente | _____
E175 | 1072519 | Alma do BF1 (bordo do fuga) Nº | Web TE1 (trailing edge) | Temperatura da resina | Temperature of the resin | __________°C ______________________________________________________
E175 | 1072519 | Alma do BF1 (bordo do fuga) Nº | Web TE1 (trailing edge) | Infusão Início | Infusion Start | _______h;
E175 | 1072519 | Alma do BF1 (bordo do fuga) Nº | Web TE1 (trailing edge) | Infusão Fim | Infusion End | _______h;
E175 | 1072519 | Alma do BF1 (bordo do fuga) Nº | Web TE1 (trailing edge) | Quantidade de resina | Amount of resin | _______l ______
E175 | 1072519 | Alma do BF1 (bordo do fuga) Nº | Web TE1 (trailing edge) | Processo de cura Início | Curing process Start | _______h
E175 | 1072519 | Alma do BF1 (bordo do fuga) Nº | Web TE1 (trailing edge) | Processo de cura Fim | Curing process End | _______h ______________________________________________
E175 | 1072519 | Alma do BF1 (bordo do fuga) Nº | Web TE1 (trailing edge) | Rebarbação das bordas de colagem/bordas do componente | Deburring of the gluing rims/component rims
E175 | 1072519 | Alma do BF1 (bordo do fuga) Nº | Web TE1 (trailing edge) | Mensagem de confirmação SAP enviada | SAP confirmation sent | _____________________________________________________________________
E175 | 1072520 | Alma do BF2 (bordo do ataque) Nº | Web TE2 (leading edge) | Aquecimento(s) do molde ligado(s) (molde de pré-cura) | Mould heating switched on (pre-curing mould) | __________h ______________________________________
E175 | 1072520 | Alma do BF2 (bordo do ataque) Nº | Web TE2 (leading edge) | Laminados da borda para colagem (LS e LP) aplicados conforme DC | Rim laminations for gluing (SF and PF) applied in accordance with the DC | D02894781- ________________
E175 | 1072520 | Alma do BF2 (bordo do ataque) Nº | Web TE2 (leading edge) | Nº de série do blank das fibras | Series No. of the non-woven fabric blank – no. | _________________________________________________
E175 | 1072520 | Alma do BF2 (bordo do ataque) Nº | Web TE2 (leading edge) | Segmentos de material de núcleo colocados conforme plano de aplicação | Foam segments installed in accordance with the lay-up plan | ________________________________________
E175 | 1072520 | Alma do BF2 (bordo do ataque) Nº | Web TE2 (leading edge) | Data da entrega/Nº do lote do kit de material de nucleo | Delivery date/Batch No. of the foam kit
E175 | 1072520 | Alma do BF2 (bordo do ataque) Nº | Web TE2 (leading edge) | Etiqueta de identificação em R46000 colocada no centro | Component lable on R46000 placed in the centre | _________________________________________________
E175 | 1072520 | Alma do BF2 (bordo do ataque) Nº | Web TE2 (leading edge) | Amostra para o teste de cinzas colocada no R58000 ao centro | Sample for ashing test placed on R58000 in the center | _____________________________________________
E175 | 1072520 | Alma do BF2 (bordo do ataque) Nº | Web TE2 (leading edge) | Sistema de vácuo completo e controle da vedação efetuado | Vacuum system complete and checks carried out on the sealing | _____________________________________
E175 | 1072520 | Alma do BF2 (bordo do ataque) Nº | Web TE2 (leading edge) | Verificação pelo chefe de equipe quanto a construção sem defeitos antes da infusão do componente | Construction checked by the foreman to make sure it's free of defects before infusion of the componente | _____
E175 | 1072520 | Alma do BF2 (bordo do ataque) Nº | Web TE2 (leading edge) | Temperatura da resina | Temperature of the resin | __________°C _____________________________________________________
E175 | 1072520 | Alma do BF2 (bordo do ataque) Nº | Web TE2 (leading edge) | Infusão Início | Infusion Start _______h
E175 | 1072520 | Alma do BF2 (bordo do ataque) Nº | Web TE2 (leading edge) | Infusão Fim | Infusion End | _______h;
E175 | 1072520 | Alma do BF2 (bordo do ataque) Nº | Web TE2 (leading edge) | Quantidade de resina | Amount of resin | _______l ______
E175 | 1072520 | Alma do BF2 (bordo do ataque) Nº | Web TE2 (leading edge) | Processo de cura Início | Curing process Start | _______h
E175 | 1072520 | Alma do BF2 (bordo do ataque) Nº | Web TE2 (leading edge) | Processo de cura Fim | Curing process End | _______h _______________________________________________
E175 | 1072520 | Alma do BF2 (bordo do ataque) Nº | Web TE2 (leading edge) | Rebarbação das bordas de colagem-bordas do componente | Deburring of the gluing rims-component rims _____________________________________________________
E175 | 1072520 | Alma do BF2 (bordo do ataque) Nº | Web TE2 (leading edge) | Mensagem de confirmação SAP enviada | SAP confirmation sent | _____________________________________________________________________
E175 | 1072866 | Alma do BA1 (bordo do ataque) Nº | Web LE1 (leading edge) No | Aquecimento(s) do molde ligado(s) (molde de pré-cura) | Mould heating switched on (pre-curing mould) | __________h ______________________________________
E175 | 1072866 | Alma do BA1 (bordo do ataque) Nº | Web LE1 (leading edge) No | Tecidos aplicados conforme DC | Woven fabrics applied in accordance with the DC | D02891535- ___________________________________
E175 | 1072866 | Alma do BA1 (bordo do ataque) Nº | Web LE1 (leading edge) No | Nº de série do blank das fibras | Series No. of the non-woven fabric blank – no. | _________________________________________________
E175 | 1072866 | Alma do BA1 (bordo do ataque) Nº | Web LE1 (leading edge) No | Segmentos de material de núcleo colocados conforme plano de aplicação | Foam segments installed in accordance with the lay-up plan | ________________________________________
E175 | 1072866 | Alma do BA1 (bordo do ataque) Nº | Web LE1 (leading edge) No | Data da entrega;Nº do lote do kit de de material de núcleo | Delivery date;Batch No. of the core material kit _______________ | ________________________________
E175 | 1072866 | Alma do BA1 (bordo do ataque) Nº | Web LE1 (leading edge) No | Etiqueta de identificação em R5500 colocada no centro | Component lable on R5500 placed in the centre | __________________________________________________
E175 | 1072866 | Alma do BA1 (bordo do ataque) Nº | Web LE1 (leading edge) No | Amostra para o teste de cinzas colocada no R21000 ao centro | Sample for ashing test placed on R21000 in the center | _____________________________________________
E175 | 1072866 | Alma do BA1 (bordo do ataque) Nº | Web LE1 (leading edge) No | Sistema de vácuo completo e controle da vedação efetuado | Vacuum system complete and checks carried out on the sealing | _____________________________________
E175 | 1072866 | Alma do BA1 (bordo do ataque) Nº | Web LE1 (leading edge) No | Verificação pelo chefe de equipe quanto a construção sem defeitos antes da infusão do componente | Construction checked by the foreman to make sure it's free of defects before infusion of the componente | _____
E175 | 1072866 | Alma do BA1 (bordo do ataque) Nº | Web LE1 (leading edge) No | Temperatura da resina | Temperature of the resin | __________°C _____________________________________________________
E175 | 1072866 | Alma do BA1 (bordo do ataque) Nº | Web LE1 (leading edge) No | Infusão Início | Infusion Start | _______h
E175 | 1072866 | Alma do BA1 (bordo do ataque) Nº | Web LE1 (leading edge) No | Infusão Fim | Infusion End | _______h
E175 | 1072866 | Alma do BA1 (bordo do ataque) Nº | Web LE1 (leading edge) No | Quantidade de resina | Amount of resin | _______l ______
E175 | 1072866 | Alma do BA1 (bordo do ataque) Nº | Web LE1 (leading edge) No | Processo de cura Início | Curing process Start | _______h
E175 | 1072866 | Alma do BA1 (bordo do ataque) Nº | Web LE1 (leading edge) No | Processo de cura Fim | Curing process End | _______h ______________________________________________
E175 | 1072866 | Alma do BA1 (bordo do ataque) Nº | Web LE1 (leading edge) No | Rebarbação das bordas de colagem;bordas do componente | Deburring of the gluing rims;component rims | _____________________________________________________
E175 | 1072866 | Alma do BA1 (bordo do ataque) Nº | Web LE1 (leading edge) No | Mensagem de confirmação SAP enviada | SAP confirmation sent | ____________________________________________________________________
E175 | 1072867 | Alma do BA2 (bordo do ataque) Nº | Web LE2 (leading edge) No | Aquecimento(s) do molde ligado(s) (molde de pré-cura) | Mould heating switched on (pre-curing mould) | __________h ______________________________________
E175 | 1072867 | Alma do BA2 (bordo do ataque) Nº | Web LE2 (leading edge) No | Laminados da borda para colagem (LS e LP) aplicados conforme DC | Rim laminations for gluing (SF and PF) applied in accordance with the DC | D02894506- ________________
E175 | 1072867 | Alma do BA2 (bordo do ataque) Nº | Web LE2 (leading edge) No | Nº de série do blank das fibras | Series No. of the non-woven fabric blank – no. | _________________________________________________
E175 | 1072867 | Alma do BA2 (bordo do ataque) Nº | Web LE2 (leading edge) No | Segmentos de material de núcleo colocados conforme plano de aplicação | Foam segments installed in accordance with the lay-up plan | ________________________________________
E175 | 1072867 | Alma do BA2 (bordo do ataque) Nº | Web LE2 (leading edge) No | Insertos do bypass posicionados corretamente (R69780, R70000, 70220) | Bypass reinforcement inserts correctly positioned (R69780, R70000, 70220) | ____________________________
E175 | 1072867 | Alma do BA2 (bordo do ataque) Nº | Web LE2 (leading edge) No | Data da entrega;Nº do lote do kit de de material de núcleo | Delivery date;Batch No. of the core material kit | _______________; ________________________________
E175 | 1072867 | Alma do BA2 (bordo do ataque) Nº | Web LE2 (leading edge) No | Etiqueta de identificação em R46000 colocada no centro | Component lable on R46000 placed in the centre | _________________________________________________
E175 | 1072867 | Alma do BA2 (bordo do ataque) Nº | Web LE2 (leading edge) No | Amostra para o teste de cinzas colocada no R62000 ao centro | Sample for ashing test placed on R62000 in the center | _____________________________________________
E175 | 1072867 | Alma do BA2 (bordo do ataque) Nº | Web LE2 (leading edge) No | Sistema de vácuo completo e controle da vedação efetuado | Vacuum system complete and checks carried out on the sealing | _____________________________________
E175 | 1072867 | Alma do BA2 (bordo do ataque) Nº | Web LE2 (leading edge) No | Verificação pelo chefe de equipe quanto a construção sem defeitos antes da infusão do componente | Construction checked by the foreman to make sure it's free of defects before infusion of the componente | _____
E175 | 1072867 | Alma do BA2 (bordo do ataque) Nº | Web LE2 (leading edge) No | Temperatura da resina | Temperature of the resin | __________°C ______________________________________________________
E175 | 1072867 | Alma do BA2 (bordo do ataque) Nº | Web LE2 (leading edge) No | Infusão Início | Infusion Start | _______h
E175 | 1072867 | Alma do BA2 (bordo do ataque) Nº | Web LE2 (leading edge) No | Infusão Fim | Infusion End | _______h
E175 | 1072867 | Alma do BA2 (bordo do ataque) Nº | Web LE2 (leading edge) No | Quantidade de resina | Amount of resin | _______l ______
E175 | 1072867 | Alma do BA2 (bordo do ataque) Nº | Web LE2 (leading edge) No | Processo de cura Início | Curing process Start | _______h
E175 | 1072867 | Alma do BA2 (bordo do ataque) Nº | Web LE2 (leading edge) No | Processo de cura Fim | Curing process End | _______h _______________________________________________
E175 | 1072867 | Alma do BA2 (bordo do ataque) Nº | Web LE2 (leading edge) No | Rebarbação das bordas de colagem;bordas do componente | Deburring of the gluing rims;component rims | _____________________________________________________
E175 | 1072867 | Alma do BA2 (bordo do ataque) Nº | Web LE2 (leading edge) No | Mensagem de confirmação SAP enviada | SAP confirmation sent | _____________________________________________________________________
E175 | 1076214 | Bordo de fuga (parte 1 (flange)) Nº | Trailing edge glue cap (part 1 (flange)) No | Aquecimento(s) do molde ligado(s) (molde de pré-cura) | Mould heating switched on (pre-curing mould) | __________h ______________________________________
E175 | 1076214 | Bordo de fuga (parte 1 (flange)) Nº | Trailing edge glue cap (part 1 (flange)) No | Bordo de ataque fabricado conforme DC | Trailing edge glue cap manufactured in accordance with the DC | D02892061-_________________________
E175 | 1076214 | Bordo de fuga (parte 1 (flange)) Nº | Trailing edge glue cap (part 1 (flange)) No | Nº de série do blank das fibras | Series No. of the non-woven fabric blank – no. | _________________________________________________
E175 | 1076214 | Bordo de fuga (parte 1 (flange)) Nº | Trailing edge glue cap (part 1 (flange)) No | Etiqueta de identificação em R6000 colocada no centro | Component lable on R6000 placed in the centre | __________________________________________________
E175 | 1076214 | Bordo de fuga (parte 1 (flange)) Nº | Trailing edge glue cap (part 1 (flange)) No | Amostra para o teste de cinzas colocada no R9000 ao centro | Sample for ashing test placed on R9000 in the center | _____________________________________________
E175 | 1076214 | Bordo de fuga (parte 1 (flange)) Nº | Trailing edge glue cap (part 1 (flange)) No | Sistema de vácuo completo e controle da vedação efetuado | Vacuum system complete and checks carried out on the sealing | _____________________________________
E175 | 1076214 | Bordo de fuga (parte 1 (flange)) Nº | Trailing edge glue cap (part 1 (flange)) No | Verificação pelo chefe de equipe quanto a construção sem defeitos antes da infusão do componente | Construction checked by the foreman to make sure it's free of defects before infusion of the componente | ______
E175 | 1076214 | Bordo de fuga (parte 1 (flange)) Nº | Trailing edge glue cap (part 1 (flange)) No | Temperatura da resina | Temperature of the resin | __________°C _____________________________________________________
E175 | 1076214 | Bordo de fuga (parte 1 (flange)) Nº | Trailing edge glue cap (part 1 (flange)) No | Infusão Início | Infusion Start | _______h
E175 | 1076214 | Bordo de fuga (parte 1 (flange)) Nº | Trailing edge glue cap (part 1 (flange)) No | Infusão Fim | Infusion End | _______h;
E175 | 1076214 | Bordo de fuga (parte 1 (flange)) Nº | Trailing edge glue cap (part 1 (flange)) No | Quantidade de resina | Amount of resin | _______l ______
E175 | 1076214 | Bordo de fuga (parte 1 (flange)) Nº | Trailing edge glue cap (part 1 (flange)) No | Processo de cura Início | Curing process Start | _______h
E175 | 1076214 | Bordo de fuga (parte 1 (flange)) Nº | Trailing edge glue cap (part 1 (flange)) No | Processo de cura Fim | Curing process End | _______h ______________________________________________
E175 | 1076214 | Bordo de fuga (parte 1 (flange)) Nº | Trailing edge glue cap (part 1 (flange)) No | Bordas da bordo de ataque rebarbadas | Trailing edge glue cap rims deburred | ___________________________________________________________
E175 | 1076214 | Bordo de fuga (parte 1 (flange)) Nº | Trailing edge glue cap (part 1 (flange)) No | Mensagem de confirmação SAP enviada | SAP confirmation sent | ____________________________________________________________________
E175 | 1076215 | Bordo de fuga (parte 2 (tip)) Nº | Trailing edge glue cap (part 2 (tip)) No | Aquecimento(s) do molde ligado(s) (molde de pré-cura) | Mould heating switched on (pre-curing mould) | __________h ______________________________________
E175 | 1076215 | Bordo de fuga (parte 2 (tip)) Nº | Trailing edge glue cap (part 2 (tip)) No | Bordo de ataque fabricado conforme DC | Trailing edge glue cap manufactured in accordance with the DC | D02892061-_________________________
E175 | 1076215 | Bordo de fuga (parte 2 (tip)) Nº | Trailing edge glue cap (part 2 (tip)) No | Nº de série do blank das fibras | Series No. of the non-woven fabric blank – no. | _________________________________________________
E175 | 1076215 | Bordo de fuga (parte 2 (tip)) Nº | Trailing edge glue cap (part 2 (tip)) No | Placas de material de núcleo aplicadas conforme DC | Core material plates applied in accordance with the DC | ____________________________________________
E175 | 1076215 | Bordo de fuga (parte 2 (tip)) Nº | Trailing edge glue cap (part 2 (tip)) No | Data da entrega/Nº do lote do kit de material de núcleo | Delivery date/Batch No. of the core material kit | _______________; _________________________________
E175 | 1076215 | Bordo de fuga (parte 2 (tip)) Nº | Trailing edge glue cap (part 2 (tip)) No | Etiqueta de identificação em R25000 colocada no centro | Component lable on R25000 placed in the centre | _________________________________________________
E175 | 1076215 | Bordo de fuga (parte 2 (tip)) Nº | Trailing edge glue cap (part 2 (tip)) No | Amostra para o teste de cinzas colocada no R27000 ao centro | Sample for ashing test placed on R27000 in the center | _____________________________________________
E175 | 1076215 | Bordo de fuga (parte 2 (tip)) Nº | Trailing edge glue cap (part 2 (tip)) No | Sistema de vácuo completo e controle da vedação efetuado | Vacuum system complete and checks carried out on the sealing | _____________________________________
E175 | 1076215 | Bordo de fuga (parte 2 (tip)) Nº | Trailing edge glue cap (part 2 (tip)) No | Verificação pelo chefe de equipe quanto a construção sem defeitos antes da infusão do componente | Construction checked by the foreman to make sure it's free of defects before infusion of the component | ______
E175 | 1076215 | Bordo de fuga (parte 2 (tip)) Nº | Trailing edge glue cap (part 2 (tip)) No | Temperatura da resina | Temperature of the resin | __________°C ______________________________________________________
E175 | 1076215 | Bordo de fuga (parte 2 (tip)) Nº | Trailing edge glue cap (part 2 (tip)) No | Infusão Início | Infusion Start | _______h
E175 | 1076215 | Bordo de fuga (parte 2 (tip)) Nº | Trailing edge glue cap (part 2 (tip)) No | Infusão Fim | Infusion End | _______h
E175 | 1076215 | Bordo de fuga (parte 2 (tip)) Nº | Trailing edge glue cap (part 2 (tip)) No | Quantidade de resina | Amount of resin | _______l ______
E175 | 1076215 | Bordo de fuga (parte 2 (tip)) Nº | Trailing edge glue cap (part 2 (tip)) No | Processo de cura Início | Curing process Start | _______h
E175 | 1076215 | Bordo de fuga (parte 2 (tip)) Nº | Trailing edge glue cap (part 2 (tip)) No | Processo de cura Fim | Curing process End | _______h _______________________________________________
E175 | 1076215 | Bordo de fuga (parte 2 (tip)) Nº | Trailing edge glue cap (part 2 (tip)) No | Bordas da bordo de ataque rebarbadas | Trailing edge glue cap rims deburred | ___________________________________________________________
E175 | 1076215 | Bordo de fuga (parte 2 (tip)) Nº | Trailing edge glue cap (part 2 (tip)) No | Mensagem de confirmação SAP enviada | SAP confirmation sent | _____________________________________________________________________
E175 | 1076217 | Bordo de ataque (parte 1 (flange)) Nº | Leading edge glue cap (part 1 (flange)) No | Aquecimento(s) do molde ligado(s) (molde de pré-cura) | Mould heating switched on (pre-curing mould) | __________h ______________________________________
E175 | 1076217 | Bordo de ataque (parte 1 (flange)) Nº | Leading edge glue cap (part 1 (flange)) No | Bordo de ataque fabricado conforme DC | Leading edge glue cap manufactured in accordance with the DC | D02891583- ________________________
E175 | 1076217 | Bordo de ataque (parte 1 (flange)) Nº | Leading edge glue cap (part 1 (flange)) No | Nº de série do blank das fibras | Series No. of the non-woven fabric blank – no. | _________________________________________________
E175 | 1076217 | Bordo de ataque (parte 1 (flange)) Nº | Leading edge glue cap (part 1 (flange)) No | Etiqueta de identificação em R6000 colocada no centro | Component lable on R6000 placed in the centre | __________________________________________________
E175 | 1076217 | Bordo de ataque (parte 1 (flange)) Nº | Leading edge glue cap (part 1 (flange)) No | Amostra para o teste de cinzas colocada no R16000 ao centro | Sample for ashing test placed on R16000 in the center | _____________________________________________
E175 | 1076217 | Bordo de ataque (parte 1 (flange)) Nº | Leading edge glue cap (part 1 (flange)) No | Sistema de vácuo completo e controle da vedação efetuado | Vacuum system complete and checks carried out on the sealing | _____________________________________
E175 | 1076217 | Bordo de ataque (parte 1 (flange)) Nº | Leading edge glue cap (part 1 (flange)) No | Verificação pelo chefe de equipe quanto a construção sem defeitos antes da infusão do componente | Construction checked by the foreman to make sure it's free of defects before infusion of the componente | ______
E175 | 1076217 | Bordo de ataque (parte 1 (flange)) Nº | Leading edge glue cap (part 1 (flange)) No | Temperatura da resina | Temperature of the resin | __________°C _____________________________________________________
E175 | 1076217 | Bordo de ataque (parte 1 (flange)) Nº | Leading edge glue cap (part 1 (flange)) No | Infusão Início | Infusion Start | _______h
E175 | 1076217 | Bordo de ataque (parte 1 (flange)) Nº | Leading edge glue cap (part 1 (flange)) No | Infusão Fim | Infusion End | _______h
E175 | 1076217 | Bordo de ataque (parte 1 (flange)) Nº | Leading edge glue cap (part 1 (flange)) No | Quantidade de resina | Amount of resin | _______l ______
E175 | 1076217 | Bordo de ataque (parte 1 (flange)) Nº | Leading edge glue cap (part 1 (flange)) No | Processo de cura Início | Curing process Start | _______h
E175 | 1076217 | Bordo de ataque (parte 1 (flange)) Nº | Leading edge glue cap (part 1 (flange)) No | Processo de cura Fim | Curing process End | _______h ________________________________________________
E175 | 1076217 | Bordo de ataque (parte 1 (flange)) Nº | Leading edge glue cap (part 1 (flange)) No | Bordas da bordo de ataque rebarbadas | Leading edge glue cap rims deburred | _________________________________________________________
E175 | 1076217 | Bordo de ataque (parte 1 (flange)) Nº | Leading edge glue cap (part 1 (flange)) No | Mensagem de confirmação SAP enviada | SAP confirmation sent | ______________________________________________________________________
E175 | 1076218 | Bordo de ataque (parte 2 (flange)) Nº | Leading edge glue cap (part 2 (flange)) No | Aquecimento(s) do molde ligado(s) (molde de pré-cura) | Mould heating switched on (pre-curing mould) | __________h ______________________________________
E175 | 1076218 | Bordo de ataque (parte 2 (flange)) Nº | Leading edge glue cap (part 2 (flange)) No | Bordo de ataque fabricado conforme DC | Leading edge glue cap manufactured in accordance with the DC | D02891583- ________________________
E175 | 1076218 | Bordo de ataque (parte 2 (flange)) Nº | Leading edge glue cap (part 2 (flange)) No | Nº de série do blank das fibras | Series No. of the non-woven fabric blank – no. | _________________________________________________
E175 | 1076218 | Bordo de ataque (parte 2 (flange)) Nº | Leading edge glue cap (part 2 (flange)) No | Etiqueta de identificação em R37000 colocada no centro | Component lable on R37000 placed in the centre | _________________________________________________
E175 | 1076218 | Bordo de ataque (parte 2 (flange)) Nº | Leading edge glue cap (part 2 (flange)) No | Amostra para o teste de cinzas colocada no R49000 ao centro | Sample for ashing test placed on R49000 in the center | _____________________________________________
E175 | 1076218 | Bordo de ataque (parte 2 (flange)) Nº | Leading edge glue cap (part 2 (flange)) No | Sistema de vácuo completo e controle da vedação efetuado | Vacuum system complete and checks carried out on the sealing | _____________________________________
E175 | 1076218 | Bordo de ataque (parte 2 (flange)) Nº | Leading edge glue cap (part 2 (flange)) No | Verificação pelo chefe de equipe quanto a construção sem defeitos antes da infusão do componente | Construction checked by the foreman to make sure it's free of defects before infusion of the component | ______
E175 | 1076218 | Bordo de ataque (parte 2 (flange)) Nº | Leading edge glue cap (part 2 (flange)) No | Temperatura da resina | Temperature of the resin | __________°C _____________________________________
E175 | 1076218 | Bordo de ataque (parte 2 (flange)) Nº | Leading edge glue cap (part 2 (flange)) No | Infusão Início | Infusion Start | _______h
E175 | 1076218 | Bordo de ataque (parte 2 (flange)) Nº | Leading edge glue cap (part 2 (flange)) No | Infusão Fim | Infusion End | _______h;
E175 | 1076218 | Bordo de ataque (parte 2 (flange)) Nº | Leading edge glue cap (part 2 (flange)) No | Quantidade de resina | Amount of resin | _______l ______
E175 | 1076218 | Bordo de ataque (parte 2 (flange)) Nº | Leading edge glue cap (part 2 (flange)) No | Processo de cura Início | Curing process Start | _______h
E175 | 1076218 | Bordo de ataque (parte 2 (flange)) Nº | Leading edge glue cap (part 2 (flange)) No | Processo de cura Fim | Curing process End | _______h_______________________________________________
E175 | 1076218 | Bordo de ataque (parte 2 (flange)) Nº | Leading edge glue cap (part 2 (flange)) No | Bordas da bordo de ataque rebarbadas | Leading edge glue cap rims deburred | _________________________________________________________
E175 | 1076218 | Bordo de ataque (parte 2 (flange)) Nº | Leading edge glue cap (part 2 (flange)) No | Mensagem de confirmação SAP enviada | SAP confirmation sent | ______________________________________________________________________
E175 | 1076242 | Alma do BA3 (bordo do ataque) Nº | Web LE3 (leading edge) No | Aquecimento(s) do molde ligado(s) (molde de pré-cura) | Mould heating switched on (pre-curing mould) | __________h ______________________________________
E175 | 1076242 | Alma do BA3 (bordo do ataque) Nº | Web LE3 (leading edge) No | Laminados da borda para colagem (LS e LP) aplicados conforme DC | Rim laminations for gluing (SF and PF) applied in accordance with the DC | D02894506- ________________
E175 | 1076242 | Alma do BA3 (bordo do ataque) Nº | Web LE3 (leading edge) No | Nº de série do blank das fibras | Series No. of the non-woven fabric blank – no. | _________________________________________________
E175 | 1076242 | Alma do BA3 (bordo do ataque) Nº | Web LE3 (leading edge) No | Segmentos de material de núcleo colocados conforme plano de aplicação | Foam segments installed in accordance with the lay-up plan | ________________________________________
E175 | 1076242 | Alma do BA3 (bordo do ataque) Nº | Web LE3 (leading edge) No | Data da entrega;Nº do lote do kit de de material de núcleo | Delivery date;Batch No. of the core material kit | _______________; ________________________________
E175 | 1076242 | Alma do BA3 (bordo do ataque) Nº | Web LE3 (leading edge) No | Etiqueta de identificação em R83000 colocada no centro | Component lable on R83000 placed in the centre | _________________________________________________
E175 | 1076242 | Alma do BA3 (bordo do ataque) Nº | Web LE3 (leading edge) No | Amostra para o teste de cinzas colocada no R84000 ao centro | Sample for ashing test placed on R84000 in the center | _____________________________________________
E175 | 1076242 | Alma do BA3 (bordo do ataque) Nº | Web LE3 (leading edge) No | Sistema de vácuo completo e controle da vedação efetuado | Vacuum system complete and checks carried out on the sealing | _____________________________________
E175 | 1076242 | Alma do BA3 (bordo do ataque) Nº | Web LE3 (leading edge) No | Verificação pelo chefe de equipe quanto a construção sem defeitos antes da infusão do componente | Construction checked by the foreman to make sure it's free of defects before infusion of the componente | _____
E175 | 1076242 | Alma do BA3 (bordo do ataque) Nº | Web LE3 (leading edge) No | Temperatura da resina | Temperature of the resin | __________°C _____________________________________________________
E175 | 1076242 | Alma do BA3 (bordo do ataque) Nº | Web LE3 (leading edge) No | Infusão Início | Infusion Start | _______h
E175 | 1076242 | Alma do BA3 (bordo do ataque) Nº | Web LE3 (leading edge) No | Infusão Fim | Infusion End | _______h
E175 | 1076242 | Alma do BA3 (bordo do ataque) Nº | Web LE3 (leading edge) No | Quantidade de resina | Amount of resin | _______l ______
E175 | 1076242 | Alma do BA3 (bordo do ataque) Nº | Web LE3 (leading edge) No | Processo de cura Início | Curing process Start | _______h
E175 | 1076242 | Alma do BA3 (bordo do ataque) Nº | Web LE3 (leading edge) No | Processo de cura Fim | Curing process End | _______h _______________________________________________
E175 | 1076242 | Alma do BA3 (bordo do ataque) Nº | Web LE3 (leading edge) No | Rebarbação das bordas de colagem/bordas do componente | Deburring of the gluing rims/component rims | _____________________________________________________
E175 | 1076242 | Alma do BA3 (bordo do ataque) Nº | Web LE3 (leading edge) No | Mensagem de confirmação SAP enviada | SAP confirmation sent | _____________________________________________________________________
E175 | 1071969 | Casca da pá do rotor (lado de sucção) Nº | Rotor blade shell (suction face) No | Material de Gelcoat usado | Gelcoat material used | __________ _________________________________________________________
E175 | 1071969 | Casca da pá do rotor (lado de sucção) Nº | Rotor blade shell (suction face) No | Lote n.º | Batch No.: | A: _____________
E175 | 1071969 | Casca da pá do rotor (lado de sucção) Nº | Rotor blade shell (suction face) No | Lote n.º | Batch No.: | B: _____________
E175 | 1071969 | Casca da pá do rotor (lado de sucção) Nº | Rotor blade shell (suction face) No | Espessura da camada do solo | Wet thickness (nominal: 250-300 µm)
E175 | 1071969 | Casca da pá do rotor (lado de sucção) Nº | Rotor blade shell (suction face) No | Flange | Flange: | __________µm __________________________________________________________________
E175 | 1071969 | Casca da pá do rotor (lado de sucção) Nº | Rotor blade shell (suction face) No | Centro | Centre: | __________µm __________________________________________________________________
E175 | 1071969 | Casca da pá do rotor (lado de sucção) Nº | Rotor blade shell (suction face) No | Tip da pá | Blade tip: __________µm _________________________________________________________________
E175 | 1071969 | Casca da pá do rotor (lado de sucção) Nº | Rotor blade shell (suction face) No | Segmento 1 da pré-forma inspecionado e corretamente instalado | Segment 1 of the preform inspected and correctly installed no.: | _________ ___________________________
E175 | 1071969 | Casca da pá do rotor (lado de sucção) Nº | Rotor blade shell (suction face) No | TE-UD-LS da pré-forma inspecionado e corretamente instalado | TE-UD part SS inspected and correctly installed no.: | _________ ___________________________________
E175 | 1071969 | Casca da pá do rotor (lado de sucção) Nº | Rotor blade shell (suction face) No | Laminado externo completo e instalado de acordo com DC | Outer laminate and lightning protection are complete and installed in accordance with | D02895283- ________
E175 | 1071969 | Casca da pá do rotor (lado de sucção) Nº | Rotor blade shell (suction face) No | N.º de série do blank de não-tecido (laminado externo) | Series No. of the non-woven fabric blank (outer laminate) no.: | _____________________________________
E175 | 1071969 | Casca da pá do rotor (lado de sucção) Nº | Rotor blade shell (suction face) No | Segmento 2 da pré-forma inspecionado e corretamente instalado | Segment 2 of the preform inspected and correctly installed no.: | __________ ___________________ CQ;QA
E175 | 1071969 | Casca da pá do rotor (lado de sucção) Nº | Rotor blade shell (suction face) No | Tipo e numero de Segmento 2 de pré-forma No. de parte de enrolamento | Type and number of preform segment 2: Winded part (acc. D02894273) | __________
E175 | 1071969 | Casca da pá do rotor (lado de sucção) Nº | Rotor blade shell (suction face) No | Tipo e numero de Segmento 2 de pré-forma No. de blank de não tecido | Type and number of preform segment 2: Layed-up part (acc. D02826681) | __________ ___________________ CQ;QA
E175 | 1071969 | Casca da pá do rotor (lado de sucção) Nº | Rotor blade shell (suction face) No | Reforços externos locais introduzidos de acordo com DC | Local outer reinforcements inserted in accordance with | D02900330- ________________________________
E175 | 1071969 | Casca da pá do rotor (lado de sucção) Nº | Rotor blade shell (suction face) No | Longarina (lado de sucção) corretamente posicionada e instalada (início R3000, fim R87250) | Spar boom (suction face) positioned and installed correctly (start R3000, end R87250) | ______________ CQ;QA
E175 | 1071969 | Casca da pá do rotor (lado de sucção) Nº | Rotor blade shell (suction face) No | Longarina (LS) | Spar boom (SF) no.: | __________ _____________________________________________________ CQ;QA
E175 | 1071969 | Casca da pá do rotor (lado de sucção) Nº | Rotor blade shell (suction face) No | Data de entrega;n.º de lote do kit de espuma;kit de madeira de balsa
E175 | 1071969 | Casca da pá do rotor (lado de sucção) Nº | Rotor blade shell (suction face) No | Delivery date;Batch No. of the foam;balsa wood kit | _____________;_____________ ________________
E175 | 1071969 | Casca da pá do rotor (lado de sucção) Nº | Rotor blade shell (suction face) No | Realizadas 3 leituras da humidade da madeira de balsa (%) | 3 readings of the humidity of the balsa wood taken (%) ________;________;________ _______ CQ;QA
E175 | 1071969 | Casca da pá do rotor (lado de sucção) Nº | Rotor blade shell (suction face) No | Material de núcleo instalado de acordo com o DC | Core material installed in accordance with | D02914583-_________ ________________________________
E175 | 1071969 | Casca da pá do rotor (lado de sucção) Nº | Rotor blade shell (suction face) No | Áreas sem material de núcleo inspecionado | Areas without core material inspected | _________________________________________________________
E175 | 1071969 | Casca da pá do rotor (lado de sucção) Nº | Rotor blade shell (suction face) No | Reforços internos locais introduzidos de acordo com DC | Local inner reinforcements inserted in accordance with | D02904658- ________________________________
E175 | 1071969 | Casca da pá do rotor (lado de sucção) Nº | Rotor blade shell (suction face) No | Laminado interno introduzido de acordo com DC | Inner laminate inserted in accordance with | D02900921- __________________________________________
E175 | 1071969 | Casca da pá do rotor (lado de sucção) Nº | Rotor blade shell (suction face) No | N.º de série do blank de não-tecido (laminado interno) | Series No. of the non-woven fabric blank (inner laminate): | __________ _____________________________
E175 | 1071969 | Casca da pá do rotor (lado de sucção) Nº | Rotor blade shell (suction face) No | Etiqueta de Identificação instalada | Label of serial number installed | ______________________________________________________________
E175 | 1071969 | Casca da pá do rotor (lado de sucção) Nº | Rotor blade shell (suction face) No | Sistema de vácuo completo e verificações efetuadas na selagem | Vacuum system complete and checks carried out on the sealing | _____________________________________
E175 | 1071969 | Casca da pá do rotor (lado de sucção) Nº | Rotor blade shell (suction face) No | Aprovação para processo de infusão | Approval for infusion | ________________________________________________________________ CQ;QA
E175 | 1071969 | Casca da pá do rotor (lado de sucção) Nº | Rotor blade shell (suction face) No | Aquecimento do molde ativado | Mould heating activated | ____________________________________________________________________
E175 | 1071969 | Casca da pá do rotor (lado de sucção) Nº | Rotor blade shell (suction face) No | Dados de processo preenchidos completamente, DF-175-91 DadosDeInfusão-InfusionData | Process data completely filled in the protocol DF-175-91 DadosDeInfusão-InfusionData | ___________________
E175 | 1071969 | Casca da pá do rotor (lado de sucção) Nº | Rotor blade shell (suction face) No | Confirmação SAP enviada | SAP confirmation sent | ______________________________________________________________________
E175 | 1071970 | Casca da pá do rotor (lado de pressão) Nº | Rotor blade shell (pressure face) No | Material de Gelcoat usado | Gelcoat material used | __________ _______________________________________________________
E175 | 1071970 | Casca da pá do rotor (lado de pressão) Nº | Rotor blade shell (pressure face) No | Lote n.º | Batch No.: | A: _____________
E175 | 1071970 | Casca da pá do rotor (lado de pressão) Nº | Rotor blade shell (pressure face) No | Lote n.º | Batch No.: | B: _____________ ____________________________________________
E175 | 1071970 | Casca da pá do rotor (lado de pressão) Nº | Rotor blade shell (pressure face) No | Espessura da camada do solo | Wet thickness (nominal: 250-300 µm)
E175 | 1071970 | Casca da pá do rotor (lado de pressão) Nº | Rotor blade shell (pressure face) No | Flange | Flange: | __________µm __________________________________________________________________
E175 | 1071970 | Casca da pá do rotor (lado de pressão) Nº | Rotor blade shell (pressure face) No | Centro | Centre: | __________µm __________________________________________________________________
E175 | 1071970 | Casca da pá do rotor (lado de pressão) Nº | Rotor blade shell (pressure face) No | Tip da pá | Blade tip: | __________µm ________________________________________________________________
E175 | 1071970 | Casca da pá do rotor (lado de pressão) Nº | Rotor blade shell (pressure face) No | Segmento 1 da pré-forma inspecionado e corretamente instalado | Segment 1 of the preform inspected and correctly installed no.: | _________ ___________________________
E175 | 1071970 | Casca da pá do rotor (lado de pressão) Nº | Rotor blade shell (pressure face) No | TE-UD-LP inspecionado e corretamente instalado | TE-UD part PS inspected and correctly installed no | _________ ____________________________________
E175 | 1071970 | Casca da pá do rotor (lado de pressão) Nº | Rotor blade shell (pressure face) No | Laminado externo completo e instalado de acordo com DC | Outer laminate and lightning protection are complete and installed in accordance with | D02897138- ________
E175 | 1071970 | Casca da pá do rotor (lado de pressão) Nº | Rotor blade shell (pressure face) No | N.º de série do blank de não-tecido (laminado externo) | Series No. of the non-woven fabric blank (outer laminate) no.: | _____________________________________
E175 | 1071970 | Casca da pá do rotor (lado de pressão) Nº | Rotor blade shell (pressure face) No | Segmento 2 da pré-forma inspecionado e corretamente instalado | Segment 2 of the preform inspected and correctly installed no.: | __________ ___________________ CQ;QA
E175 | 1071970 | Casca da pá do rotor (lado de pressão) Nº | Rotor blade shell (pressure face) No | Tipo e numero de Segmento 2 de preform No. de parte de enrolamento | Type and number of preform segment 2: Winded part (acc. D02894273) | __________
E175 | 1071970 | Casca da pá do rotor (lado de pressão) Nº | Rotor blade shell (pressure face) No | Tipo e numero de Segmento 2 de preform No. de blank de não tecido | Type and number of preform segment 2: Layed-up part (acc. D02826681) | __________ _____________________ CQ;QA
E175 | 1071970 | Casca da pá do rotor (lado de pressão) Nº | Rotor blade shell (pressure face) No | Reforços externos locais introduzidos de acordo com DC | Local outer reinforcements inserted in accordance with | D02905200- ________________________________
E175 | 1071970 | Casca da pá do rotor (lado de pressão) Nº | Rotor blade shell (pressure face) No | Longarina (lado de pressão) corretamente posicionada e instalada (início R3000, fim R87250) | Spar boom (pressure face) positioned and installed correctly (start R3000, end R87250) | ____________ CQ;QA
E175 | 1071970 | Casca da pá do rotor (lado de pressão) Nº | Rotor blade shell (pressure face) No | Longarina (LP) | Spar boom (PF) no.: | __________ _____________________________________________________ CQ;QA
E175 | 1071970 | Casca da pá do rotor (lado de pressão) Nº | Rotor blade shell (pressure face) No | Data de entrega;n.º de lote do kit de espuma;kit de madeira de balsa
E175 | 1071970 | Casca da pá do rotor (lado de pressão) Nº | Rotor blade shell (pressure face) No | Delivery date;Batch No. of the foam;balsa wood kit | _____________;_____________ ________________
E175 | 1071970 | Casca da pá do rotor (lado de pressão) Nº | Rotor blade shell (pressure face) No | Realizadas 3 leituras da humidade da madeira de balsa (%) | 3 readings of the humidity of the balsa wood taken (%) | ________;________;________ _______ CQ;QA
E175 | 1071970 | Casca da pá do rotor (lado de pressão) Nº | Rotor blade shell (pressure face) No | Material de núcleo instalado de acordo com o DC | Core material installed in accordance with | D02909736-_________ _________________________________
E175 | 1071970 | Casca da pá do rotor (lado de pressão) Nº | Rotor blade shell (pressure face) No | Áreas sem material de núcleo inspecionado | Areas without core material inspected | __________________________________________________________
E175 | 1071970 | Casca da pá do rotor (lado de pressão) Nº | Rotor blade shell (pressure face) No | Reforços internos locais introduzidos de acordo com DC | Local inner reinforcements inserted in accordance with | D02903843- ________________________________
E175 | 1071970 | Casca da pá do rotor (lado de pressão) Nº | Rotor blade shell (pressure face) No | Laminado interno introduzido de acordo com DC | Inner laminate inserted in accordance with | D02904945- __________________________________________
E175 | 1071970 | Casca da pá do rotor (lado de pressão) Nº | Rotor blade shell (pressure face) No | N.º de série do blank de não-tecido (laminado interno) | Series No. of the non-woven fabric blank (inner laminate): | __________ _____________________________
E175 | 1071970 | Casca da pá do rotor (lado de pressão) Nº | Rotor blade shell (pressure face) No | Etiqueta de Identificação instalada | Label of serial number installed | _______________________________________________________________
E175 | 1071970 | Casca da pá do rotor (lado de pressão) Nº | Rotor blade shell (pressure face) No | Sistema de vácuo completo e verificações efetuadas na selagem | Vacuum system complete and checks carried out on the sealing | _____________________________________
E175 | 1071970 | Casca da pá do rotor (lado de pressão) Nº | Rotor blade shell (pressure face) No | Aprovação para processo de infusão | Approval for infusion | ________________________________________________________________ CQ;QA
E175 | 1071970 | Casca da pá do rotor (lado de pressão) Nº | Rotor blade shell (pressure face) No | Aquecimento do molde ativado | Mould heating activated | _____________________________________________________________________
E175 | 1071970 | Casca da pá do rotor (lado de pressão) Nº | Rotor blade shell (pressure face) No | Dados de processo preenchidos completamente, DF-175-rr DadosDeInfusão-InfusionData | Process data completely filled in the protocol DF-175-rr DadosDeInfusão-InfusionData | ____________________
E175 | 1071970 | Casca da pá do rotor (lado de pressão) Nº | Rotor blade shell (pressure face) No | Confirmação SAP enviada | SAP confirmation sent | _____________________________________________________________________
E175 | 1077199 | Casca da pá do rotor (lado de sucção) S2 Nº | Rotor blade shell (suction face) S2 No | Números de componentes Alma BA1 | Component numbers Web LE1 No. | __________ _______________________________________________________________
E175 | 1077199 | Casca da pá do rotor (lado de sucção) S2 Nº | Rotor blade shell (suction face) S2 No | Números de componentes Alma BA2 | Component numbers Web LE2 No. | __________ _______________________________________________________________
E175 | 1077199 | Casca da pá do rotor (lado de sucção) S2 Nº | Rotor blade shell (suction face) S2 No | Números de componentes Alma BA3 | Component numbers Web LE3 No. | __________ _______________________________________________________________
E175 | 1077199 | Casca da pá do rotor (lado de sucção) S2 Nº | Rotor blade shell (suction face) S2 No | Números de componentes Alma BF1 | Component numbers Web LE1 No. | __________ _______________________________________________________________
E175 | 1077199 | Casca da pá do rotor (lado de sucção) S2 Nº | Rotor blade shell (suction face) S2 No | Números de componentes Alma BF2 | Component numbers Web LE2 No. | __________ _______________________________________________________________
E175 | 1077199 | Casca da pá do rotor (lado de sucção) S2 Nº | Rotor blade shell (suction face) S2 No | Números de componentes Bordo de ataque parte 1 | Component numbers Leading edge part 1 No. | __________ ________________________________________________________
E175 | 1077199 | Casca da pá do rotor (lado de sucção) S2 Nº | Rotor blade shell (suction face) S2 No | Números de componentes Bordo de ataque parte 2 | Component numbers Leading edge part 2 No. | __________ ________________________________________________________
E175 | 1077199 | Casca da pá do rotor (lado de sucção) S2 Nº | Rotor blade shell (suction face) S2 No | Números de componentes Bordo de fuga parte 1 | Component numbersTrailing edge part 1 No. | __________ ________________________________________________________
E175 | 1077199 | Casca da pá do rotor (lado de sucção) S2 Nº | Rotor blade shell (suction face) S2 No | Números de componentes Bordo de fuga parte 2 | Component numbers Trailing edge part 2 No. | __________ ________________________________________________________
E175 | 1077199 | Casca da pá do rotor (lado de sucção) S2 Nº | Rotor blade shell (suction face) S2 No | Números de componentes Anel do reforço parte 1 | Component numbers Reinforcing ring part 1 No. | __________ ______________________________________________________
E175 | 1077199 | Casca da pá do rotor (lado de sucção) S2 Nº | Rotor blade shell (suction face) S2 No | Números de componentes Caixa de balanceamento | Component numbers Balancing chambre No. | __________ ________________________________________________________
E175 | 1077199 | Casca da pá do rotor (lado de sucção) S2 Nº | Rotor blade shell (suction face) S2 No | Números de componentes Circulo reverso | Component numbers Deflection bow No. | __________ ____________________________________________________________
E175 | 1077199 | Casca da pá do rotor (lado de sucção) S2 Nº | Rotor blade shell (suction face) S2 No | Números de componentes Cabo do para-raios | Component numbers Lightning protection conductor No. | __________ ________________________________________________
E175 | 1077199 | Casca da pá do rotor (lado de sucção) S2 Nº | Rotor blade shell (suction face) S2 No | Números de componentes Tip | Component numbers Blade Tip No. | __________ _______________________________________________________________
E175 | 1077199 | Casca da pá do rotor (lado de sucção) S2 Nº | Rotor blade shell (suction face) S2 No | Número de série dos componentes verificado | Serial number of the components verified | _________________________________________________ CQ;QA
E175 | 1077199 | Casca da pá do rotor (lado de sucção) S2 Nº | Rotor blade shell (suction face) S2 No | Sistema de pára raios de acordo com DC | Lightning protection system according | D02941881- _____________________________________________
E175 | 1077199 | Casca da pá do rotor (lado de sucção) S2 Nº | Rotor blade shell (suction face) S2 No | Medição da resistência do cabo do para-raios (bloco de conexão BF R82767 – TIP antes da montage do conector do sistema de para raios) - Resultado da medição | Resistance measuring of the lightning protection conductor (Connection block TE R82767 – Tip before assembly of LPS cabel connector) - Measuring result | __________ Ω ______________________________________
E175 | 1077199 | Casca da pá do rotor (lado de sucção) S2 Nº | Rotor blade shell (suction face) S2 No | Nylon totalmente removido de todas as superfícies de colagem | Peel ply completely removed from all the gluing surfaces | ___________________________________________
E175 | 1077199 | Casca da pá do rotor (lado de sucção) S2 Nº | Rotor blade shell (suction face) S2 No | Limpeza completa respeitada (áreas de colagem sem pó, etc.) | Total cleanliness observed (gluing surfaces free of dust, etc.) | ________________________________________
E175 | 1077199 | Casca da pá do rotor (lado de sucção) S2 Nº | Rotor blade shell (suction face) S2 No | Tip posicionada e colada | Blade tip positioned and glued | ________________________________________________________________
E175 | 1077199 | Casca da pá do rotor (lado de sucção) S2 Nº | Rotor blade shell (suction face) S2 No | Almas corretamente posicionadas com os gabaritos (sem colocar as peças sob tensão)! | Web correctly positioned with positioning devices (without putting the parts under tension)! | ________________
E175 | 1077199 | Casca da pá do rotor (lado de sucção) S2 Nº | Rotor blade shell (suction face) S2 No | Juntas nas subdivisões da alma estão cuidadosamente cheias com resina de colagem | Joins on the web subdivisions are carefully filled with gluing resin | ____________________________________
E175 | 1077199 | Casca da pá do rotor (lado de sucção) S2 Nº | Rotor blade shell (suction face) S2 No | Ligações nas almas criadas de acordo com MP | Connections on the webs are created in accordance with DC | ________________________________________
E175 | 1077199 | Casca da pá do rotor (lado de sucção) S2 Nº | Rotor blade shell (suction face) S2 No | Laminado de cobertura no início das almas na casca da pá do rotor (LS) | Cover laminate of the start-points of the webs on the rotor blade shell (SF) | _____________________________
E175 | 1077199 | Casca da pá do rotor (lado de sucção) S2 Nº | Rotor blade shell (suction face) S2 No | N.º de série do blank de não-tecido | Series No. of the non-woven fabric blank | __________ __________________________________________
E175 | 1077199 | Casca da pá do rotor (lado de sucção) S2 Nº | Rotor blade shell (suction face) S2 No | Paredes divisórias da caixa de balanceamento marcadas com cor | Balancing chamber dividers are marked using colour | ______________________________________________
E175 | 1077199 | Casca da pá do rotor (lado de sucção) S2 Nº | Rotor blade shell (suction face) S2 No | Caixa de balanceamento corretamente posicionada e colada | Balancing chamber correctly positioned and glued | ________________________________________________
E175 | 1077199 | Casca da pá do rotor (lado de sucção) S2 Nº | Rotor blade shell (suction face) S2 No | Circulo reverso corretamente posicionada e colada | Deflection bow correctly positioned and glued | ____________________________________________________
E175 | 1077199 | Casca da pá do rotor (lado de sucção) S2 Nº | Rotor blade shell (suction face) S2 No | Anel do reforço parte 1 corretamente posicionada e colada | Balanicing chamber correctly positioned and glued | ________________________________________________
E175 | 1077199 | Casca da pá do rotor (lado de sucção) S2 Nº | Rotor blade shell (suction face) S2 No | Laminado angular realizado no anel do reforço parte 1: 2x 4x (G1+G1) | Corner laminate executed on the reinforcing ring part 1: 2x 4x (G1+G1) | ________________________________
E175 | 1077199 | Casca da pá do rotor (lado de sucção) S2 Nº | Rotor blade shell (suction face) S2 No | Fendas de colagem verificadas e reparadas e cheias com resina de colagem, se necessário
E175 | 1077199 | Casca da pá do rotor (lado de sucção) S2 Nº | Rotor blade shell (suction face) S2 No | (Colagem não pode apresentar bolhas de ar) | Gluing gaps checked and repaired, and filled in with gluing resin if necessary (Bonding must be free of air bubbles) | __________________________________________________________
E175 | 1077199 | Casca da pá do rotor (lado de sucção) S2 Nº | Rotor blade shell (suction face) S2 No | Resina de colagem em excesso removida de todos os locais acessíveis | Excess gluing resin is removed from all accessible places | __________________________________________
E175 | 1077199 | Casca da pá do rotor (lado de sucção) S2 Nº | Rotor blade shell (suction face) S2 No | Dados de processo preenchidos completamente, DF-1751-92 DadosDeColagem-GluingData | Process data completely filled in the protocol MR-1751-92 DadosDeColagem-GluingData | ________________
E175 | 1077199 | Casca da pá do rotor (lado de sucção) S2 Nº | Rotor blade shell (suction face) S2 No | Cabos corretamente posicionados e colados em linha reta | Conductors are positioned and glued correctly and straight | _________________________________________
E175 | 1077199 | Casca da pá do rotor (lado de sucção) S2 Nº | Rotor blade shell (suction face) S2 No | Blocos do recetor corretamente colados | Receiver blocks are glued correctly | ___________________________________________________________
E175 | 1077199 | Casca da pá do rotor (lado de sucção) S2 Nº | Rotor blade shell (suction face) S2 No | Para-raios ligado à tip | Lightning protection connected to the blade tip | __________________________________________________
E175 | 1077199 | Casca da pá do rotor (lado de sucção) S2 Nº | Rotor blade shell (suction face) S2 No | Fendas de colagem nas almas, cascas, circulo reverso, tip, caixa de balanceamento, anel de reforço;LP, assim como ajuste no ângulo de colagem com LS do anel de reforço inspecionado (“executar verificações a seco”) | Gluing gaps on the webs, shell, deflection bow, blade tip, balancing chamber, reinforcing ring;PF, as well as adjustment of the glue cap with SF of the reinforcing ring inspected ("carry out dry checks")
E175 | 1077199 | Casca da pá do rotor (lado de sucção) S2 Nº | Rotor blade shell (suction face) S2 No | Nota: As medições da gap têm de ser anotadas no protocolo “Determinação das gaps de colagem” | Note: Measurements of the gap must be noted down onto the protocol “Determination of gluing gaps”
E175 | 1077199 | Casca da pá do rotor (lado de sucção) S2 Nº | Rotor blade shell (suction face) S2 No | Estas áreas com fendas fechadas têm de ser cuidadosamente verificadas relativamente a danos! | Those areas with zero gaps must be carefully checked for damage! | _____________________________ CQ;QA
E175 | 1077199 | Casca da pá do rotor (lado de sucção) S2 Nº | Rotor blade shell (suction face) S2 No | Medição da resistência do para-raios após a instalação do cabo do para-raios de acordo com eII-05 | Resistance measuring of the lightning protection after installation of the lightning protection conductor in accordance with eCI-
E175 | 1077199 | Casca da pá do rotor (lado de sucção) S2 Nº | Rotor blade shell (suction face) S2 No | Resultado da medição Position | Measuring result | __________ Ω ______________________________________________________ CQ;QA
E175 | 1077199 | Casca da pá do rotor (lado de sucção) S2 Nº | Rotor blade shell (suction face) S2 No | Confirmação SAP enviada | SAP confirmation sent | _____________________________________________________________________
E175 | 1077199 | Blank R1 Nº | Blank R1 No. | Todos os componentes são inspecionados antes da montagem Casca da pá do rotor (LS) | All components are inspected before assembly Rotor blade shell (SF) No. | _________________________________________________________________
E175 | 1077199 | Blank R1 Nº | Blank R1 No. | Todos os componentes são inspecionados antes da montagem Casca da pá do rotor (LP) | All components are inspected before assembly Rotor blade shell (PF) No. | _________________________________________________________________
E175 | 1077199 | Blank R1 Nº | Blank R1 No. | Preparações: - Nylon totalmente removido de todas as superfícies de colagem - Resina líquida cuidadosamente aplicada a todas as superfícies de colagem - Limpeza completa respeitada (não caminhar sobre as áreas preparadas para colagem, áreas de colagem sem pó, etc.) | Preparations: - Peel ply completely removed from all the gluing surfaces - optional: scim coating applied to all the gluing surfaces - Total cleanliness observed (not walking on the areas prepared for gluing, gluing areas free of dust, etc.) | _______________________________________________________________
E175 | 1077199 | Blank R1 Nº | Blank R1 No. | Aplicação da resina de colagem verificada antes do fecho das cascas da pá do rotor (incluindo diferentes cores na pasta de colagem, escovação do material e limpeza do sistema de posicionamento do molde) | Application of the gluing resin is checked before closure of the rotor blade shells (including spot checking for possible colour streaks in the paste material, for correct brushing by workers, for clean guiding and positioning elements clamp system) | _______________________________________ CQ;QA
E175 | 1077199 | Blank R1 Nº | Blank R1 No. | Todos os elementos tensores dos moldes corretamente fechados | All the tensioning elements of the moulds closed correctly | __________________________________________
E175 | 1077199 | Blank R1 Nº | Blank R1 No. | Retoques: - Resina de colagem em excesso é removida de todos os locais acessíveis - Todas as áreas coladas acessíveis verificadas e, se necessário, reparadas com um “enchimento” com resina de colagem nas fendas de colagem (não podem existir quaisquer espaços ocos) | Retouching: - Excess gluing resin is removed from all accessible places - All accessible glued areas checked and, if necessary, repaired by means of “filling” with gluing resin in the gluing gaps (there must not be any hollow spaces) | _____________________________
E175 | 1077199 | Blank R1 Nº | Blank R1 No. | Dados de processo preenchidos completamente, DF-1751-92 DadosDeColagem-GluingData | Process data completely filled in the protocol DF-1751-92 DadosDeColagem-GluingData | __________________
E175 | 1077199 | Blank R1 Nº | Blank R1 No. | Aprovação para abertura do molde (Valor Tg) | Approval for opening of the mould (TG value) | _______________ C __________________________ CQ;QA
E175 | 1077199 | Blank R1 Nº | Blank R1 No. | Confirmação SAP enviada | SAP confirmation sent | _____________________________________________________________________
E175 | 1076809 | Blank R2 No. | Blank R2 No | Rebarbação bordo de ataque | Deburring leading edge | ____________________________________________________________________
E175 | 1076809 | Blank R2 No. | Blank R2 No | Rebarbação bordo de fuga | Deburring trailing edge | ______________________________________________________________________
E175 | 1076809 | Blank R2 No. | Blank R2 No | Retrofitting do bordo da superfície de colagem do segmento 1 BA | Retrofitting of gluing surface rim of segment 1 on the LE | ____________________________________________
E175 | 1076809 | Blank R2 No. | Blank R2 No | Retrofitting do bordo da superfície de colagem do segmento 1 no BF | Retrofitting of gluing surface rim of segment 1 on the TE | ___________________________________________
E175 | 1076809 | Blank R2 No. | Blank R2 No | Confirmação SAP enviada | SAP confirmation sent | _____________________________________________________________________
E175 | 1076809 | Blank M1 Nº | Blank M1 No | Componente inspecionada antes da montagem e colada na posição correta | Components inspected before installation and glued in the correct position
E175 | 1076809 | Blank M1 Nº | Blank M1 No | Component no. PS1 BA | Component no. PS1 LE
E175 | 1076809 | Blank M1 Nº | Blank M1 No | Component no. PS1 BF | Component no. PS1 TE
E175 | 1076809 | Blank M1 Nº | Blank M1 No | Component no. PS3 BA | Component no. PS3 LE
E175 | 1076809 | Blank M1 Nº | Blank M1 No | Component no. PS3 BF | Component no. PS3 TE
E175 | 1076809 | Blank M1 Nº | Blank M1 No | Des. mat. PS1 BA | Mat. des. PS1 LE
E175 | 1076809 | Blank M1 Nº | Blank M1 No | Des. mat. PS1 BF | Mat. des. PS1 TE
E175 | 1076809 | Blank M1 Nº | Blank M1 No | Des. mat. PS3 BA | Mat. des. PS3 LE
E175 | 1076809 | Blank M1 Nº | Blank M1 No | Des. mat. PS3 BF | Mat. des. PS3 TE
E175 | 1076809 | Blank M1 Nº | Blank M1 No | N.º lote A PS1 BA | Batch no. A PS1 LE
E175 | 1076809 | Blank M1 Nº | Blank M1 No | N.º lote A PS1 BF | Batch no. A PS1 TE
E175 | 1076809 | Blank M1 Nº | Blank M1 No | N.º lote A PS3 BA | Batch no. A PS3 LE
E175 | 1076809 | Blank M1 Nº | Blank M1 No | N.º lote A PS3 BF | Batch no. A PS3 TE
E175 | 1076809 | Blank M1 Nº | Blank M1 No | N.º lote B PS1 BA | Batch no. B PS1 LE
E175 | 1076809 | Blank M1 Nº | Blank M1 No | N.º lote B PS1 BF | Batch no. B PS1 TE
E175 | 1076809 | Blank M1 Nº | Blank M1 No | N.º lote B PS3 BA | Batch no. B PS3 LE
E175 | 1076809 | Blank M1 Nº | Blank M1 No | N.º lote B PS3 BF | Batch no. B PS3 TE
E175 | 1076809 | Blank M1 Nº | Blank M1 No | Laminados de reforço de acordo com DC D02894809 | Reinforcing laminates according with DC D02894809 | __________ _________________________________
E175 | 1076809 | Blank M1 Nº | Blank M1 No | Laminado de cobertura do bordo de fuga exterior R2200 – R2700 5x (G-1;1;0;1-1114) | Cover laminate of the outer trailing edge R2200 – R2700 5x (G-1;1;0;1-1114) | __________________________
E175 | 1076809 | Blank M1 Nº | Blank M1 No | Laminado de cobertura do bordo de fuga exterior R2175 – R12000 8x (G1+G1) | Cover laminate of the outer trailing edge R2175 – R12000 8x (G1+G1) | ________________________________
E175 | 1076809 | Blank M1 Nº | Blank M1 No | Laminado de cobertura do bordo de ataque exterior R2200 – R2700 5x (G-1;1;0;1-1114) | Cover laminate of the outer leading edge R2200 – R2700 5x (G-1;1;0;1-1114) | _________________________
E175 | 1076809 | Blank M1 Nº | Blank M1 No | Laminado de cobertura do bordo de ataque exterior R2175 – R12000 8x (G1+G1) | Cover laminate of the outer leading edge R2175 – R12000 8x (G1+G1) | ________________________________
E175 | 1076809 | Blank M1 Nº | Blank M1 No | Laminado de cobertura LPS PS 5x (G-1;1;0;1-1114) | Reinforcement laminate LPS PS 5x (G-1;1;0;1-1114) | ______________________________________________
E175 | 1076809 | Blank M1 Nº | Blank M1 No | Laminado de cobertura LPS SS 5x (G-1;1;0;1-1114) | Reinforcement laminate LPS SS 5x (G-1;1;0;1-1114) | ______________________________________________
E175 | 1076809 | Blank M1 Nº | Blank M1 No | Laminado de cobertura no início das almas na casca (LP) executado com 4x 4x (G1+G1) | Cover laminate on the start-points of the webs on the Shell (PF) made with 4x 4x (G1+G1) | ________________
E175 | 1076809 | Blank M1 Nº | Blank M1 No | Cobertura do BA inspecionada antes da montagem e colada na posição correta | Leading edge cover inspected before installation and glued in the correct position
E175 | 1076809 | Blank M1 Nº | Blank M1 No | Componente Cobertura do BA | Component Leading edge cover
E175 | 1076809 | Blank M1 Nº | Blank M1 No | Component no. Cobertura do BA | Component no. Leading edge cover
E175 | 1076809 | Blank M1 Nº | Blank M1 No | Des. mat Cobertura do BA | Mat. des. Leading edge cover
E175 | 1076809 | Blank M1 Nº | Blank M1 No | N.º lote A Cobertura do BA | Batch no. A Leading edge cover
E175 | 1076809 | Blank M1 Nº | Blank M1 No | N.º lote B Cobertura do BA | Batch no. B Leading edge cover
E175 | 1076809 | Blank M1 Nº | Blank M1 No | Laminação da cobertura do bordo de ataque com 2x (G-1;1;0;1-1114) | Reinforcement laminate of the Leading Edge cover with 2x (G-1;1;0;1-1114) | ____________________________
E175 | 1076809 | Blank M1 Nº | Blank M1 No | Furos abertos para uma união roscada entre a casca da pá do rotor do LS e a tip (9x) | Drill holes made for a screw connection between the rotor blade shell SF and the blade tip (9x) | ____________
E175 | 1076809 | Blank M1 Nº | Blank M1 No | Furos abertos para uma união roscada entre a casca da pá do rotor do LP e a tip (10x) | Drill holes made for a screw connection between the rotor blade shell PF and the blade tip (10x) | ___________
E175 | 1076809 | Blank M1 Nº | Blank M1 No | Inspeção da integridade da chapa defletora estanque;resina de proteção na tip
E175 | 1076809 | Blank M1 Nº | Blank M1 No | Inspection of the integrity of the drip-proof baffle plate;protection resin on the blade tip | ______________ CQ;QA
E175 | 1076809 | Blank M1 Nº | Blank M1 No | União roscada realizada entre a casca da pá do rotor do LS e a tip 9x (M8×20) | Union fitting made between the SF rotor blade shell and the blade tip 9x (M8x20) | ________________________
E175 | 1076809 | Blank M1 Nº | Blank M1 No | União roscada realizada entre a casca da pá do rotor do LP e a tip 10x (M8×20) | Union fitting made between the PF rotor blade shell and the blade tip 10x (M8x20) | ______________________
E175 | 1076809 | Blank M1 Nº | Blank M1 No | Serrilhado inspecionado antes da instalação e sem danos (segmentos 1-13) | Serration inspected before installation and is undamaged (segments 1-13) | _____________________________
E175 | 1076809 | Blank M1 Nº | Blank M1 No | Segm 01 | Segm 01
E175 | 1076809 | Blank M1 Nº | Blank M1 No | Segm 02 | Segm 02
E175 | 1076809 | Blank M1 Nº | Blank M1 No | Segm 03 | Segm 03
E175 | 1076809 | Blank M1 Nº | Blank M1 No | Segm 04 | Segm 04
E175 | 1076809 | Blank M1 Nº | Blank M1 No | Segm 05 | Segm 05
E175 | 1076809 | Blank M1 Nº | Blank M1 No | Segm 06 | Segm 06
E175 | 1076809 | Blank M1 Nº | Blank M1 No | Segm 07 | Segm 07
E175 | 1076809 | Blank M1 Nº | Blank M1 No | Segm 08 | Segm 08
E175 | 1076809 | Blank M1 Nº | Blank M1 No | Segm 09 | Segm 09
E175 | 1076809 | Blank M1 Nº | Blank M1 No | Segm 10 | Segm 10
E175 | 1076809 | Blank M1 Nº | Blank M1 No | Segm 11 | Segm 11
E175 | 1076809 | Blank M1 Nº | Blank M1 No | Segm 12 | Segm 12
E175 | 1076809 | Blank M1 Nº | Blank M1 No | Segm 13 | Segm 13
E175 | 1076809 | Blank M1 Nº | Blank M1 No | Posição aplicada correta e transição para a casca da pá do rotor confirmada (inspeção do gabarito à casca da pá do rotor (LP) R61250-R87416). Área de colagem sem danos e lixada | The applied position correct and transition to the rotor blade shell confirmed (inspection of the positioning device to the rotor blade shell (PF) R61250-R87416). The gluing area undamaged and roughened | ________________
E175 | 1076809 | Blank M1 Nº | Blank M1 No | Liberação dos segmentos serrilhados para colagem | Releasing of the Serration segments for gluing | __________ ________________________________ CQ;QA
E175 | 1076809 | Blank M1 Nº | Blank M1 No | Segmentos serrilhados colada na posição correta | Serration segments glued in the correct position
E175 | 1076809 | Blank M1 Nº | Blank M1 No | Component no. Serrilhados Segm 01-13 | Component no. Serrations Segm 01-13
E175 | 1076809 | Blank M1 Nº | Blank M1 No | Des. mat. Serrilhados Segm 01-13 | Mat. des. Serrations Segm 01-13
E175 | 1076809 | Blank M1 Nº | Blank M1 No | N.º lote A Serrilhados Segm 01-13 | Batch no. A Serrations Segm 01-13
E175 | 1076809 | Blank M1 Nº | Blank M1 No | N.º lote B Serrilhados Segm 01-13 | Batch no. B Serrations Segm 01-13
E175 | 1076809 | Blank M1 Nº | Blank M1 No | N.º de série do blank de não-tecido (M1) N.º | Series No. of the non-woven fabric blank (M1) No: | __________ ____________________________________
E175 | 1076809 | Blank M1 Nº | Blank M1 No | Determinação dos índices de pressão (da pressão de admissão e da pressão dinâmica) | Determination of the pressure índices (intake pressure and dynamic pressure)
E175 | 1076809 | Blank M1 Nº | Blank M1 No | Temperatura na pá do rotor | Temperature of the rotor blade | __________ _____________________________________________ CQ;QA
E175 | 1076809 | Blank M1 Nº | Blank M1 No | Pressão atmosférica | Atmospheric pressure | _____________________________________________________________ CQ;QA
E175 | 1076809 | Blank M1 Nº | Blank M1 No | Medição1 de pressão de admissão | Measurement1 of intake pressure | _____________________________________________________ CQ;QA
E175 | 1076809 | Blank M1 Nº | Blank M1 No | Medição2 de pressão de admissão | Measurement2 of intake pressure | _____________________________________________________ CQ;QA
E175 | 1076809 | Blank M1 Nº | Blank M1 No | Medição3 de pressão de admissão | Measurement3 of intake pressure | _____________________________________________________ CQ;QA
E175 | 1076809 | Blank M1 Nº | Blank M1 No | Valor médior (apenas medição 2 + 3) | Average value (only measurement 2 +3) | _______________________________________________ CQ;QA
E175 | 1076809 | Blank M1 Nº | Blank M1 No | Pressão de admissão | Intake pressure | ___________________________________________________________________ CQ;QA
E175 | 1076809 | Blank M1 Nº | Blank M1 No | Pá do rotor para implementação de um aquecimento da pá circulante | Rotor blade for implementation of a circulating air blade heating system
E175 | 1076809 | Blank M1 Nº | Blank M1 No | Adequado | Appropriate
E175 | 1076809 | Blank M1 Nº | Blank M1 No | Desadequado | not appropriate CQ;QA
E175 | 1076809 | Blank M1 Nº | Blank M1 No | Confirmação SAP enviada | SAP confirmation sent | _____________________________________________________________________
E175 | 1076809 | Blank M2 No | Blank M2 No | Maquinagem da ligação da pá exterior de acordo com o DC | Machining of the outer rotor blade connection in accordance with D02880756 | ___________________________
E175 | 1076809 | Blank M2 No | Blank M2 No | Pré-seleção da série (E175 EP5-RB-01) executada no painel de controlos | Pre-selection of the series (E175 EP5-RB-01) is made on the control panel | _____________________________
E175 | 1076809 | Blank M2 No | Blank M2 No | Pá do rotor instalada, inspeção do posicionamento correto da pá no sentido longitudinal executada, ponto zero determinado | Rotor blade installed, inspection of correct positioning of the blade in the longitudinaldirection carried out, the zero point determined | __________________________________________________________________
E175 | 1076809 | Blank M2 No | Blank M2 No | Maquinagem da superfície do flange (fresagem) efetuada executed | Machining of the surface of the flange (milling) executed | ___________________________________________
E175 | 1076809 | Blank M2 No | Blank M2 No | Posicionamento da pa: ângulo de referȇncia dos moldes antes da perfuração 22,32 - 22,92° | Positioning of blade: mould reference angle before drilling 22,32 - 22,92° | _______________________ CQ;QA
E175 | 1076809 | Blank M2 No | Blank M2 No | Inspeção da superfície do flange (sem deformação no laminado, formação de resina líquida, colagem defeituosa etc.) | Inspection of the surface of the flange (no laminate wrinkles, build-up of liquid resin, defective gluing etc.) OK NOK | ____________________________________________________________________ CQ;QA
E175 | 1076809 | Blank M2 No | Blank M2 No | Planeza da superfície do flange verificada (insira dispositivo de medição) | Flatness of the flange surface checked (insert measuring device) | ____________________________ CQ;QA
E175 | 1076809 | Blank M2 No | Blank M2 No | Valores medidos dentro | Measured values inner | ________ CQ;QA
E175 | 1076809 | Blank M2 No | Blank M2 No | Valores medidos meio | Measured values middle | ________ CQ;QA
E175 | 1076809 | Blank M2 No | Blank M2 No | Valores medidos fora | Measured values outer | _________ CQ;QA
E175 | 1076809 | Blank M2 No | Blank M2 No | planicidade calculada | calculated flatness | _________________ CQ;QA
E175 | 1076809 | Blank M2 No | Blank M2 No | Medição da centralização do flange BA | Measuring of flange centering LE | _________ CQ;QA
E175 | 1076809 | Blank M2 No | Blank M2 No | Medição da centralização do flange meio | Measuring of flange centering middle | _________ CQ;QA
E175 | 1076809 | Blank M2 No | Blank M2 No | Medição da centralização do flange LP | Measuring of flange centering PF | _________ CQ;QA
E175 | 1076809 | Blank M2 No | Blank M2 No | Medição da centralização do flange LS | Measuring of flange centering SF | _________ CQ;QA
E175 | 1076809 | Blank M2 No | Blank M2 No | Medição da centralização do flange BF | Measuring of flange centering TE | ___________ CQ;QA
E175 | 1076809 | Blank M2 No | Blank M2 No | Aprovação para perfuração Data | Approval for drilling Date: | ___________________________________________ CQ;QA
E175 | 1076809 | Blank M2 No | Blank M2 No | Preparação da superfície do flange (terminada a preparação do flange, limpeza da superfície) | Flange surface preparation (flange preparation finished, surface cleaning) OK NOK | _________ CQ;QA
E175 | 1076809 | Blank M2 No | Blank M2 No | Furos radiais executados Ø96 mm (+0.2;-0.4) | Radial holes executed Ø96 mm (+0.2;-0.4) | _____________________________________________________
E175 | 1076809 | Blank M2 No | Blank M2 No | Furos longitudinais executados Ø45 mm (+;-0.3) | Longitudinal holes executed Ø45 mm (+;-0.3) | ____________________________________________________
E175 | 1076809 | Blank M2 No | Blank M2 No | Confirmação SAP enviada | SAP confirmation sent | ______________________________________________________________________