## Sheet1
Unnamed: 0 | Unnamed: 1 | Unnamed: 2 | Unnamed: 3 | Unnamed: 4 | Unnamed: 5 | Unnamed: 6 | Unnamed: 7
Checklist de fibra dos Moldes Principais - LS E-115 03
Data: ___ /___ /_____ Pá nº: ________ Molde nº: _____
CHECK
Nº | Etapa de Trabalho |  | OK | NOK | CHEFE DE EQP | Observações | Registos
1. | Condições do Molde
1.1. | Ligar pré-aquecimento do molde |  |  |  |  | Temperatura programada para 38°C. | Ligado às ___ h ___
2. | Sistema de Vácuo
2.1. | Teste de vácuo do molde |  |  |  |  | Verificar as conexões do molde e vedantes dos pontos de vácuo (perda máxima de 5mbar em 10min).
3. | Preparação do Molde
3.1. | Limpeza do molde |  |  |  |  | Remover fita-laranja, excessos de resina, pó, etc.
3.2. | Aplicação do desmoldante |  |  |  |  | Aplicar desmoldante em toda a superfície do molde.
3.3. | Ligar aquecimento do molde no modo: "Gel-Coat" |  |  |  |  | Ligar o aquecimento antes da aplicação do Gel-Coat. | Ligado às ___ h ___
3.4. | Aplicação do Gel-Coat |  |  |  |  | Utilizar a "estrela" para medir a espessura (preencher formulário rF-454).
4. | Lay-Up
4.1. | Verificação dos assadores |  |  |  |  | Verificar antecipadamente a falta de fibras, CSMs, redes ou réguas.
4.2. | Colocação dos CSMs |  |  |  |  | Medidas conforme os desenhos internos (rIT-191 e rIT-192).
4.3. | Colocação do CSM - BF |  |  |  |  | (400mm) R15000 - R23000 __________ (300mm do bordo BF)
(500mm) R23000 - R38000 __________ (200mm do bordo BF)
(300mm) R38000 __________ (200mm do bordo BF)
(300mm) R43000 __________ (150mm do bordo BF)
(300mm) R48000 __________ (100mm do bordo BF)
4.4. | Colocação da camada anti-colisão |  |  |  |  | 01 Camada externa a aba do molde
4.5. | Verificação das medidas da pré-forma IBK |  |  |  |  | Medidas da altura da pré-forma p/ fora da casca:
[6 empty] | BF | BA
[6 empty] | R1480 __________ | R1480 __________
[6 empty] | R4000 __________ | R4000 __________
[6 empty] | R6000 __________ | R6000 __________
[6 empty] | R7800 __________ | R7800 __________
4.6. | Verificação de ondulações na pré-forma IBK na zona das cintas |  |  |  | Controlo da QA | Zonas das cintas sem ondulações:
[6 empty] | BF | BA
[6 empty] | R6000 OK:_________NOK:_________ | R6000 OK:_____NOK:_____
[6 empty] | R7000 OK:_________NOK:_________ | R7000 OK:_____NOK:_____
[6 empty] | R8000 OK:_________NOK:_________ | R8000 OK:_____NOK:_____
[6 empty] | R9000 OK:_________NOK:_________ | R9000 OK:_____NOK:_____
4.7. | Verificação da posição logitudinal da pré-forma IBK. Alvo 0 +10mm/-20 mm. |  |  |  | CHEFE EQP CQA | Medida da distância entre pré-forma 2 e segmento 1:
[6 empty] | BA: Centro: | BF:
4.8. | Verificação das medidas das camadas de reforço do laminado externo |  |  |  |  | Camadas de reforço do laminado externo (HMR 200mm) As camadas seguintes são a +20mm da anterior. | Camada LE 2.1 (medidas ao bordo BF):
R7500 ______ (120mm)
R15000 ______ (120mm)
R22000 ______ (220mm)
R25000 ______ (160mm)
R29000 ______ (120mm)
R33000 ______ (110mm)
R36000 ______ (70mm)
R46000 ______ (70mm)
R50000 ______ (70mm)
4.9. | Verificação das medidas da longarina e gain plates |  |  |  |  | Utilizar gabaritos para verificação.
CHECK
Nº | Etapa de Trabalho |  | OK | NOK | CHEFE DE EQP | Observações | Registos
4.10. | Verificação do CSM da longarina |  |  |  |  | Cortar o excesso de CSM da longarina entre 10mm a 50mm
4.11. | Verificação das medidas do material de núcleo do bordo BF |  |  |  |  | BF (Raio/Valor nominal/Tolerância)
[6 empty] | R3555 _____ 100mm (+10mm) | R30000 _____ 125mm (-15mm)
[6 empty] | R4000 _____ 100mm (+10mm) | R32000 _____ 125mm (-15mm)
[6 empty] | R6000 _____ 105mm (+10mm) | R34000 _____ 160mm (-15mm)
[6 empty] | R8000 _____ 110mm (+10mm) | R36000 _____ 180mm (-15mm)
[6 empty] | R10000 _____ 110mm (+10mm) | R38000 _____ 200mm (-15mm)
[6 empty] | R12000 _____ 110mm (+10mm) | R40000 _____ 180mm (-15mm)
[6 empty] | R14000 _____ 110mm (+10mm) | R42000 _____ 180mm (-15mm)
[6 empty] | R16000 _____ 110mm (+10mm) | R44000 _____ 160mm (-15mm)
[6 empty] | R18000 _____ 110mm (+10mm) | R46000 _____ 150mm (-15mm)
[6 empty] | R20000 _____ 110mm (+10mm) | R48000 _____ 130mm (-15mm)
[6 empty] | R21500 _____ 110mm (+10mm) | R50000 _____ 110mm (-15mm)
[6 empty] | R22000 _____ 220mm (-15mm) | R52000 _____ 110mm (-15mm)
[6 empty] | R24000 _____ 186mm (-15mm) | R54000 _____ 80mm (-15mm)
[6 empty] | R26000 _____ 152mm (-15mm) | R56000 _____ 80mm (-15mm)
R28000 _____ 125mm (-15mm)
(Medidas de construção; podem ser diferentes dos desenhos técnicos.)
4.12. | Verificação das medidas do material de núcleo do bordo BA |  |  |  |  | BA (Raio/Valor nominal/Tolerância)
[6 empty] | R3685 _____ 100mm (+10mm) | R28000 _____ 110mm (+10mm)
[6 empty] | R4000 _____ 100mm (+10mm) | R30000 _____ 110mm (+10mm)
[6 empty] | R6000 _____ 105mm (+10mm) | R32000 _____ 110mm (+10mm)
[6 empty] | R8000 _____ 110mm (+10mm) | R34000 _____ 110mm (+10mm)
[6 empty] | R10000 _____ 110mm (+10mm) | R36000 _____ 110mm (+10mm)
[6 empty] | R12000 _____ 110mm (+10mm) | R38000 _____ 110mm (+10mm)
[6 empty] | R14000 _____ 110mm (+10mm) | R40000 _____ 110mm (+10mm)
[6 empty] | R16000 _____ 110mm (+10mm) | R42000 _____ 110mm (+10mm)
[6 empty] | R18000 _____ 110mm (+10mm) | R44000 _____ 110mm (+10mm)
[6 empty] | R20000 _____ 110mm (+10mm) | R45650 _____ 110mm (+10mm)
[6 empty] | R22000 _____ 110mm (+10mm) | R45750 _____ 10mm
[6 empty] | R24000 _____ 110mm (+10mm) | R49280 _____ 10mm
R26000 _____ 110mm (+10mm)
(Medidas de construção; podem ser diferentes dos desenhos técnicos.)
4.13. | Verificação da posição do chanfro do material de núcleo no BF
4.14. | Verificação das medidas das camadas de reforço do laminado interno |  |  |  |  | Camadas de reforço do laminado interno (HMR 200mm) As camadas seguintes são a +20mm da anterior. | Camada LI 1.1 (medidas ao bordo BF):
R7600 ______ (130mm)
R15000 ______ (130mm)
R22000 ______ (230mm)
R25000 ______ (170mm)
R29000 ______ (130mm)
R33000 ______ (120mm)
R36000 ______ (80mm)
R46000 ______ (80mm)
R49500 ______ (80mm)
4.15. | Verificação das medidas das camadas de reforço da alma Flatback |  |  |  |  | Camadas de reforço do laminado interno (HMR 200mm) | Camada LI 2.7 (medidas da longarina):
R7000 ______ (565mm)
R10000 ______ (590mm)
R13000 ______ (610mm)
R20000 ______ (665mm)
R24000 ______ (695mm)
R33000 ______ (765mm)
CHECK
Nº | Etapa de Trabalho |  | OK | NOK | CHEFE DE EQP | Observações | Registos
4.16. | Verificação da acomodação das camadas com uso de mopas |  |  |  |  | Acomodar a cada camada posicionada
5. | SISTEMA DE INFUSÃO
5.1. | Verificar medidas das redes L1 ao bordo |  |  |  |  | BF | BA
[6 empty] | R1480 ____ 0mm (+50mm) | R1480 ____ 0mm (+50mm)
[6 empty] | R17000 ____ 0mm (+50mm) | R8000 ____ 0mm (+50mm)
[6 empty] | R18000 ____ 120mm (+30mm) | R16000 ____ 0mm (+50mm)
[6 empty] | R57000 ____ 120mm (+30mm) | R32000 ____ 0mm (+50mm)
5.2. | Verificar medidas das redes L2 ao bordo |  |  |  |  | BF | BA
[6 empty] | R1480 ____ 300mm (±50mm) | R1480 ____ 300mm (±50mm)
[6 empty] | R15000 ____ 300mm (±50mm) | R12000 ____ 300mm (±50mm)
[6 empty] | R16000 ____ 500mm (±50mm) | R16000 ____ 300mm (±50mm)
[6 empty] | R34000 ____ 500mm (±50mm) | R34000 ____ 300mm (±50mm)
5.3. | Verificar espiralites do ar no bordo |  |  |  |  | Verificar se as espiralites estão posicionadas a uma distânica entre 80mm a 100mm da curva interna do bordo e se estão sobre os pontos de vácuo do molde.
5.4. | Verificar medidas das réguas (preencher na figura)